## Sheet1
附件1 2018年木塑板产品质量第二次监督抽查产品及企业名单
序号 | 产品名称 | 被抽查单位名称 | 被抽查单位地址 | 产品规格型号 | 注册商标 | 生产日期 （批号） | 检验项目 | 检验结果 | 不合格项目实测值 | 不合格项目标准值
1 | 木塑地板 | 六盘水康博木塑科技有限公司 | 六盘水市红果经济开发区 | 140mm×25mm×3m | 康翔木塑 | 2018-06-05 | 弯曲破坏载荷，常温落球冲击，吸水率，表面耐磨，甲醛释放限量，甲醛释放限量（气候箱法），涂饰层重金属含量 | 合格 | —— | ——
2 | 木塑装饰板 | 贵州新锦竹木制品有限公司 | 赤水市工业大道与万鲢路交叉口南侧处 | 3m×18cm×12mm | —— | 2018-07-15 | 含水率，抗弯强度，抗弯弹性模量，吸水厚度膨胀率，表面胶合强度，漆膜附着力，表面耐污染，甲醛释放限量，甲醛释放限量（气候箱法），重金属含量 | 合格 | —— | ——
3 | 建筑模板用木塑复合板 | 贵州中建科技建材有限公司 | 贵阳市白云区中国铝业贵州分公司机械厂内 | 1830×915×15（mm） | —— | 2018-10-22 | 静曲强度，弹性模量，维卡软化温度，耐碱性 | 不合格 | 维卡软化温度:65℃ | 维卡软化温度:≥75℃