## Sheet1
附件2 2018年木塑板产品质量第二次监督抽查部分指标对标检验情况
序号 | 产品名称 | 被抽查单位名称 | 被抽查单位地址 | 产品规格型号 | 注册商标 | 生产日期 （批号） | 弯曲破坏载荷
[7 empty] | 标准值/（N） | 实测值/（N） | 实测值/标准值（%）
1 | 木塑地板 | 六盘水康博木塑科技有限公司 | 六盘水市红果经济开发区 | 140mm×25mm×3m | 康翔木塑 | 2018-06-05 | 公共场所用≥2200N | 3400N | 154
序号 | 产品名称 | 被抽查单位名称 | 被抽查单位地址 | 产品规格型号 | 注册商标 | 生产日期 （批号） | 抗弯强度
[7 empty] | 标准值/（MPa） | 实测值/（MPa） | 实测值/标准值（%）
2 | 木塑装饰板 | 贵州新锦竹木制品有限公司 | 赤水市工业大道与万鲢路交叉口南侧处 | 3m×18cm×12mm | —— | 2018-07-15 | 平均值：≥20.0 最小值：≥16.0 | 平均值：20.4 最小值：20.1 | 平均值：102 最小值：126
序号 | 产品名称 | 被抽查单位名称 | 被抽查单位地址 | 产品规格型号 | 注册商标 | 生产日期 （批号） | 弹性模量（I类）
[7 empty] | 标准值/（MPa） | 实测值/（MPa） | 实测值/标准值（%）
3 | 建筑模板用木塑复合板 | 贵州中建科技建材有限公司 | 贵阳市白云区中国铝业贵州分公司机械厂内 | 1830×915×15（mm） | —— | 2018-10-22 | ≥1200 | 1214 | 101.2