## Sheet1
附件2 2018年卫生纸产品质量第二次监督抽查部分指标对标检验情况
序号 | 产品名称 | 被抽查单位名称 | 被抽查单位地址 | 产品规格型号 | 注册商标 | 生产日期 （批号） | 抗张指数（纵横向平均） |  |  | 柔软度（成品层纵横向平均）
[7 empty] | 标准值/（N·m/g） | 实测值/（N·m/g） | 实测值/标准值（%） | 标准值/（mN） | 实测值/（mN） | 实测值/标准值（%）
1 | 优之爱本色卷纸 | 毕节市富达纸业有限公司 | 贵州毕节市七星关经济开发区标准厂房１４＃楼（碧海办事处邵关村） | 50mm×132mm×12卷 | —— | 2018-05-03 | ≥2.0 | 5.99 | 299.5 | ≤450 | 108 | 24
2 | 芳洁卫生纸 | 贵州省威宁县芳洁日用品加工有限公司 | 贵州威宁经济开发区五里岗产业园区 | 84mm×138mm（三层）/卷 | —— | 2018-07-25 | ≥2.0 | 4.57 | 228.5 | ≤450 | 282 | 62.7
3 | 紫花菱卫生卷纸（卫生纸） | 毕节汇信诚纸业有限公司 | 贵州省毕节市七星关区经济开发区标准厂房17号 | —— | —— | 2018-06-16 | ≥2.0 | 5.26 | 263 | ≤450 | 192 | 42.7
4 | 全鹅卫生纸 | 黔西县佳鑫纸业有限责任公司 | 贵州省毕节市黔西县谷里镇龙井村三组 | —— | —— | 2018-07-18 | ≥2.0 | 4.06 | 203 | ≤450 | 272 | 60.4
5 | 凉井卫生卷纸（卫生纸） | 黔西唯美纸业有限公司 | 贵州省毕节市黔西县凉井社区三组 | —— | —— | 2018-07-24 | ≥2.0 | 3.4 | 170 | ≤450 | 311 | 69.1
6 | 舒心卫生纸 | 黔西县黔宏纸制品厂 | 黔西县城关镇牌庄村第七组 | —— | —— | 2018-07-24 | ≥2.0 | 4.37 | 218.5 | ≤450 | 290 | 64.4
7 | 黔宏卫生纸 | 黔西县黔宏纸制品厂 | 黔西县城关镇牌庄村第七组 | —— | —— | 2018-07-16 | ≥2.0 | 5.89 | 294.5 | ≤450 | 162 | 36
8 | 紫金沙卫生纸 | 黔西恒飞纸品厂 | 贵州省毕节市黔西县金碧镇返乡农民工创业园 | 185节/3层/卷 | —— | 2018-04-29 | ≥2.0 | 6.63 | 331.5 | ≤450 | 214 | 47.6
9 | 卡若随心系列卷纸(卫生纸) | 贵州省千芊纸业有限公司 | 黔西县钟山镇返乡工业园区1号 | 96mm×125mm×4层 | —— | 2018-07-23 | ≥2.0 | 4.89 | 244.5 | ≤450 | 185 | 41.1
10 | 帛雅卫生纸 | 泸州中源纸制品厂 | 泸州市鱼塘镇东开路7号 | —— | —— | 2018-06-01 | ≥2.0 | 4.06 | 203 | ≤450 | 244 | 54.2
11 | 真馨彩（卫生纸） | 贵州鑫富祥纸品有限公司 | 贵州省安顺市镇宁布依族苗族自治县环翠街道产业园区内厂房 | —— | —— | 2018-08-14 | ≥2.0 | 4.55 | 227.5 | ≤450 | 164 | 36.4
12 | 椰香树（卫生纸） | 安顺市西秀区甜柠檬纸品加工厂 | 贵州省安顺市西秀区大西桥镇中所 | —— | —— | 2018-06-20 | ≥2.0 | 4.08 | 204 | ≤450 | 248 | 55.1
13 | 卫生纸 | 安顺市西秀区黔龙纸业 | 贵州省安顺市西秀区东关办小龙潭村 | —— | —— | 2018-08-13 | ≥2.0 | 4.43 | 221.5 | ≤450 | 219 | 48.7
14 | 金祥卷纸（卫生纸） | 兴义市金祥纸业加工厂 | 贵州省黔西南布依族苗族自治州兴义市坪东办坝美村１组９７号 | —— | —— | 2018-08-13 | ≥2.0 | 4.38 | 240 | ≤450 | 300 | 66.7
15 | 家意（卫生纸） | 兴义市和平纸业分装厂 | 贵州省黔西南布依族苗族自治州兴义市万峰林纳录村三组 | —— | —— | 2018-04-18 | ≥2.0 | 4.00 | 200 | ≤450 | 253 | 56.2
16 | 自然纯（卫生纸） | 贵州鑫融发纸业有限公司 | 贵州省安顺市镇宁布依族苗族自治县县城关镇轻工产业园区厂房 | —— | —— | 2018-06-28 | ≥2.0 | 4.87 | 243.5 | ≤450 | 147 | 32.7
17 | 黄果树原木实芯卷纸（卫生纸） | 贵州汇景纸业有限公司 | 贵州省安顺市镇宁布依族苗族自治县特色轻工产业园区 | 157×120（mm）×4层 | —— | 2018-08-01 | ≥2.0 | 8.45 | 422.5 | ≤450 | 190 | 42.2
18 | 佳绵（卫生纸） | 贵州湘安纸业有限公司 | 贵州省安顺市镇宁布依族苗族自治县县城关镇轻工产业园区厂房 | 90×155（mm） | —— | 2018-06-26 | ≥2.0 | 3.34 | 167 | ≤450 | 148 | 32.9
19 | 和天下（卫生纸） | 兴义市鹏程纸业 | 贵州省黔西南布依族苗族自治州兴义市木贾办木贾社区三组 | 180×90（mm）（三层） | —— | 2018-08-10 | ≥2.0 | 3.97 | 198.5 | ≤450 | 352 | 78
20 | 卫生纸 | 安顺市黄果树风景名胜区兴业纸品加工厂 | 贵州省安顺市黄果树风景名胜区黄果树镇盔林甲村 | —— | —— | 2018-08-16 | ≥2.0 | 3.81 | 190.5 | ≤450 | 771 | 171.3
21 | 正点（卫生纸） | 王鹏 | 兴仁县真武社区长耳营居委会长丰三组3号 | —— | —— | 2018-08-05 | ≥2.0 | 5.37 | 268.5 | ≤450 | 313 | 69.6
22 | 卫生纸 | 兴仁县添乐纸业制品厂 | 贵州省黔西南布依族苗族自治州兴仁县城南街道办事处田坝居委会汪家寨 | —— | —— | 2018-08-10 | ≥2.0 | 3.72 | 186 | ≤450 | 334 | 74.2
23 | 卫生纸 | 贵州顶效开发区纯美纸品厂 | 顶效镇合心村１４组３１号 | —— | —— | 2018-08-15 | ≥2.0 | 4.18 | 209 | ≤450 | 128 | 28.4
24 | 卫生纸 | 凯里市宏发纸品厂 | 凯里市东城开发区州粮校旁 | 190×110（mm）/节（3层） | —— | 2018-08-10 | ≥2.0 | 4.97 | 248.5 | ≤450 | 125 | 27.8
25 | 卫生纸 | 贵州省澎萱纸业有限公司 | 贵州省铜仁市德江县经济开发区标准化厂房第一栋第一层 | 135×50（mm）×3层×12卷 | —— | 2018-08-14 | ≥2.0 | 4.40 | 220 | ≤450 | 277 | 61.6
26 | 卡西亚(卫生纸) | 福泉市云溪纸业 | 贵州省黔南布依族苗族自治州福泉经济开发区2号标准化厂房 | —— | —— | 2018-08-24 | ≥2.0 | 4.24 | 212 | ≤450 | 141 | 31.3
27 | 颖琪本色卷纸 | 贵州倍特纸业有限公司 | 贵州省黔南布依族苗族自治州龙里县冠山街道光明社区 | 100mm×130mm×80节（四层） | 颖琪 | 2018-08-14 | 横向：≥2.00；纵向：≥4.50 | 横向：≥4.04；纵向：≥7.72 | 横向：202；纵向：171.6 | ≤450 | 171 | 37.8
28 | 卫生纸 | 清镇市杰尔惠纸品加工厂 | 贵州省贵阳市清镇市红枫湖镇毛栗山村四组 | —— | —— | 2018-08-15 | ≥2.0 | 4.37 | 218.5 | ≤450 | 150 | 33.3
29 | 花语系列2卷（卫生纸） | 余庆洪森纸业有限公司 | 贵州省遵义市余庆县返乡农民工创业园 | —— | —— | 2018-08-03 | ≥2.0 | 4.97 | 248.5 | ≤450 | 158 | 35.1
30 | 枫叶（卫生纸） | 福泉市牛场镇划得来纸品加工厂（微型企业） | 贵州省黔南州福泉市牛场镇建业路20号 | —— | —— | 2018-07-08 | ≥2.0 | 3.45 | 172.5 | ≤450 | 277 | 61.6
31 | 雅妮尔（卫生纸） | 湄潭县仕洁纸业有限公司 | 贵州省遵义市湄潭县经济开发区Ｂ区绿园２号路东面 | —— | —— | 2018-08-29 | ≥2.0 | 4.19 | 209.5 | ≤450 | 352 | 78.2
32 | 卫生纸 | 湄潭县茶乡纸制品厂 | 湄潭县鱼泉镇新石村创业园区 | —— | —— | 2018-08-29 | ≥2.0 | 4.63 | 231.5 | ≤450 | 165 | 36.7
33 | 雨娇樱桃卷纸 | 贵州雨娇纸制品有限公司 | 贵州省贵阳市花溪区石板镇石板一村贵阳雨娇纸制品厂内大门左侧 | 95mm×165mm（3层）/卷 | 雨娇 | 2018-09-04 | ≥2.0 | 5.05 | 252.5 | ≤450 | 226 | 50.2
34 | 顺兴1卷（卫生纸） | 贵阳顺兴纸品有限公司 | 贵州省贵安新区湖潮乡广兴村四组 | 205mm×49mm（3层）×1卷 | 顺兴 | 2018-08-22 | ≥2.0 | 4.48 | 224 | ≤450 | 173 | 38.4
35 | 多灿宝贝圆条（卫生纸） | 贵阳花溪智祥卫生用品厂 | 贵州省贵阳市花溪区竹林村村委会综合楼 | 150mm×100mm×120节 | —— | 2018-07-18 | ≥2.0 | 4.46 | 223 | ≤450 | 195 | 43.3
36 | 卫生纸 | 贵阳花溪旺明纸制品加工厂 | 贵州省贵阳市花溪区上水村 | —— | —— | 2018-09-11 | ≥2.0 | 4.75 | 237.5 | ≤450 | 170 | 37.77778
37 | 鑫多福（卫生纸） | 贵阳添福纸制品厂 | 贵阳经济技术开发区中曹司鑫中路６８号 | 102mm×130mm×180节（三层）×1卷 | —— | 2018-09-08 | ≥2.0 | 6.85 | 342.5 | ≤450 | 104 | 23.11111
38 | 雅洁柔面巾（卫生纸） | 习水县阳光纸业加工厂 | 东皇镇伏龙村 | —— | —— | 2018-09-20 | ≥2.0 | 5.9 | 295 | ≤450 | 155 | 34.44444
39 | 心竹卫生纸 | 赤水升翔纸业有限公司 | 贵州省遵义市赤水市经济开发区高新产业园5号 | —— | —— | 2018-09-18 | ≥2.0 | 5.73 | 286.5 | ≤450 | 167 | 37.11111
40 | 绿源1600克卷纸（卫生纸） | 赤水贵缘纸业有限公司 | 贵州省遵义市赤水市工业大道东段（赤水贵沅钢化玻璃厂房） | 105mm×110mm×230节/卷±4%(层） | 绿源 | 2018-09-18 | ≥2.0 | 5.02 | 251 | ≤450 | 182 | 40.44444
41 | 卫生纸 | 遵义市茂草纸制品厂 | 贵州省遵义市汇川区高桥镇十字村江家大土 | —— | —— | 2018-09-10 | ≥2.0 | 5.14 | 257 | ≤450 | 591 | 131.3333
42 | 卫生纸 | 遵义市盛欣纸品加工厂 | 贵州省遵义市汇川区董公寺镇 | 95mm×165mm | —— | 2018-09-10 | ≥2.0 | 5.64 | 282 | ≤450 | 210 | 46.66667
43 | 巴实小条包(卫生纸) | 红花岗区巷口镇巴实纸品厂 | 贵州省遵义市红花岗区巷口镇沙坪村 | 40节/卷×10卷 | 巴实 | 2018-09-15 | ≥2.0 | 5.01 | 250.5 | ≤450 | 240 | 53.33333
44 | 卫生纸 | 遵义市薇娜纸业有限公司 | 贵州省遵义市新薄新区板山村南窝村民组内 | φ105mm×185mm | 薇娜 | 2018-09-19 | ≥2.0 | 5.03 | 251.5 | ≤450 | 180 | 40
45 | 卫生纸 | 贵州彩阳纸业有限公司 | 桐梓县娄山关镇彩阳工业园 | 186mm×75mm×3层 | 彩阳 | 2018-05-06 | ≥2.0 | 4.26 | 213 | ≤450 | 80 | 17.77778