## Sheet1
附件1 2018年油漆涂料产品质量第二次监督抽查产品及企业名单
序号 | 产品名称 | 被抽查单位名称 | 被抽查单位地址 | 产品规格型号 | 注册商标 | 生产日期 （批号） | 检验项目 | 检验结果 | 不合格项目实测值 | 不合格项目标准值
1 | 调合漆（白色） | 贵阳方正涂料有限责任公司 | 贵州省贵阳市花溪区养牛工业区 | 2.5kg/桶 | 霞秀 | 2018-06-05 | 干燥时间，粘度，细度，遮盖力，光泽，回粘性 | 合格 | —— | ——
2 | H06-4环氧富锌底漆（甲） | 贵阳华利美化工有限责任公司特种涂料厂 | 贵州省贵阳市南明区二戈寨沙田路１１号[云关乡] | 4.5kg/桶 | 贵筑 | 2018-06-20 | 干燥时间，耐冲击性，附着力，不挥发分，耐盐雾性，不挥发分中金属锌含量 | 合格 | —— | ——
3 | 外墙乳胶漆（外墙水性面漆） | 贵州中亚高科涂料有限公司 | 贵州省贵阳市白云区沙文镇四方坡村 | 20kg/桶 | 黔润 | 2018-07-08 | 低温稳定性，耐水性，耐碱性，耐洗刷性，对比率，耐沾污性，挥发性有机化合物（VOC）含量，游离甲醛含量，乙二醇醚及醚酯含量总和 | 合格 | —— | ——
4 | 红牛外墙乳胶漆（外墙面漆） | 贵阳长城涂料有限公司 | 贵州省贵阳市乌当区新添寨镇顺海村 | 65kg/桶 | 红牛 | 2018-07-05 | 低温稳定性，耐水性，耐碱性，耐洗刷性，对比率，耐沾污性，挥发性有机化合物含量，游离甲醛含量，乙二醇醚及醚酯含量总和 | 合格 | —— | ——
5 | 多功能外墙乳胶漆 | 关岭国帆涂料有限公司 | 贵州省安顺市关岭布依族苗族自治县青年创业园区19号 | 20kg/桶 水性外墙涂料 面漆 | 国帆漆 | 2018-07-07 | 低温稳定性，耐水性，耐碱性，耐洗刷性，对比率，耐沾污性，挥发性有机化合物（VOC）含量，游离甲醛含量，乙二醇醚及醚酯含量总和 | 合格 | —— | ——
6 | 外墙乳胶漆 | 安顺市西秀区吉祥坊装饰材料制品厂 | 贵州省安顺市西秀区东关红村 | 20公斤/桶 水性外墙涂料 面漆 | 邦涂王 | 2018-05-18 | 低温稳定性，耐水性，耐碱性，耐洗刷性，对比率，耐沾污性，挥发性有机化合物（VOC）含量，游离甲醛含量，乙二醇醚及醚酯含量总和 | 合格 | —— | ——
7 | 外墙通用腻子（灰色） | 贵州清镇山星建材有限公司 | 贵州省贵阳市清镇市中八工业园区 | 25kg/袋 普通型（P型） | 山星 | 2018-07-04 | 游离甲醛含量，乙二醇醚及醚酯含量总和，重金属含量，挥发性有机化合物（VOC）含量，干燥时间，初期干燥抗裂性，耐碱性，耐水性，粘结强度，打磨性 | 合格 | —— | ——
8 | 黄醇酸调和漆 | 贵阳红润化工有限公司 | 贵州省贵阳市云岩区金关工业小区 | 24kg/桶 | 红润 | 2018-07-03 | 干燥时间，流出时间，细度，硬度，不挥发物含量，结皮性 | 合格 | —— | ——
9 | 孔雀蓝醇酸漆 | 贵州耐尔福顺成建材有限公司 | 贵州省黔南布依族苗族自治州恵水县经济开发区龙泉项目区 | 20kg/桶 色漆 调和漆 | 耐尔福 | 2018-05-11 | 干燥时间，细度，硬度，不挥发物含量 | 合格 | —— | ——
10 | （黄）新型树脂调合漆 | 贵州甲秀造漆有限公司 | 贵州省贵阳市南明区车水路４７号 | 2.8kg/桶 | 甲秀 | 2018-06-28 | 干燥时间，粘度，细度，遮盖力，柔韧性 | 合格 | —— | ——
11 | 欧利邦″竹炭净味″高级乳胶漆（水性内墙面漆） | 贵阳乌当鸿运装饰涂料加工厂 | 贵州省贵阳市乌当区东风镇高穴村东集－１２－２８０－５房屋一楼 | 500kg/罐 | 欧利邦 | 2018-07-08 | 低温稳定性，对比率，耐洗刷性，耐碱性，挥发性有机化合物含量（VOC），苯、甲苯、乙苯、二甲苯总和，游离甲醛，可溶性重金属 | 合格 | —— | ——
12 | 轮毂专用金属漆 | 贵阳神迪科技有限公司乌当分公司 | 贵州省贵阳市乌当区东风镇老乌当大桥 | 18kg/桶 M-68118（M-60000类） | 神迪 | 2018061203 | 涂4#杯粘度，固体含量，铅笔硬度，附着力，柔韧性，耐油性 | 合格 | —— | ——
13 | 凯晶晴雨耐候外墙漆 | 贵州凯晶建涂实业有限公司 | 贵州省黔南布依族苗族自治州长顺县白云山镇鼠场工业园区 | 1吨/罐 水性外墙涂料 面漆 | —— | 2018-07-11 | 低温稳定性，耐水性，耐碱性，耐洗刷性，对比率，耐沾污性，挥发性有机化合物（VOC）含量，游离甲醛含量，乙二醇醚及醚酯含量总和 | 不合格 | 对比率（白色和浅色）：0.83 | 对比率（白色和浅色）：≥0.83