## Sheet1
附件2 2018年油漆涂料产品质量第二次监督抽查部分指标对标检验情况
序号 | 产品名称 | 被抽查单位名称 | 被抽查单位地址 | 产品规格型号 | 注册商标 | 生产日期 （批号） | 细度 |  |  | 粘度（涂-4杯） |  |  | 干燥时间 |  |  | 遮盖力 |  |  | 光泽
[7 empty] | 标准值/（μm） | 实测值/（μm） | 实测值/标准值（%） | 标准值/（S） | 实测值/（S） | 实测值/标准值（%） | 标准值/（h） | 实测值/（h） | 实测值/标准值（%） | 标准值/（g/㎡） | 实测值/（g/㎡） | 实测值/标准值（%） | 标准值/（/） | 实测值/（/） | 实测值/标准值（%）
1 | 调合漆（白色） | 贵阳方正涂料有限责任公司 | 贵州省贵阳市花溪区养牛工业区 | 2.5kg/桶 | 霞秀 | 2018-06-05 | 不大于60 | 30 | 50 | 不小于40 | 116 | 290 | 表干≤8 实干≤24 | 8h已表干 24h已实干 | ＞100 | 不大于300 | 281 | 93.6 | 不小于70 | 83 | 118.5
序号 | 产品名称 | 被抽查单位名称 | 被抽查单位地址 | 产品规格型号 | 注册商标 | 生产日期 | 附着力 |  |  | 不挥发分 |  |  | 干燥时间 |  |  | 不挥发物中锌含量 |  |  | —
[7 empty] | 标准值/（MPa） | 实测值/（MPa） | 实测值/标准值（%） | 标准值/（%） | 实测值/（%） | 实测值/标准值（%） | 标准值/（h） | 实测值/（h） | 实测值/标准值（%） | 标准值/（%） | 实测值/（%） | 实测值/标准值（%） | 标准值/（/） | 实测值/（/） | 实测值/标准值（%）
2 | H06-4环氧富锌底漆（甲） | 贵阳华利美化工有限责任公司特种涂料厂 | 贵州省贵阳市南明区二戈寨沙田路１１号[云关乡] | 4.5kg/桶 | 贵筑 | 2018-06-20 | ≥6 | 6.3 | 105 | ≥70 | 86.4 | 123.4 | 表干≤1 实干≤24 | 1h已表干 24h已实干 | ＞100 | ≥60 | 67 | 111.6 | — | — | —
序号 | 产品名称 | 被抽查单位名称 | 被抽查单位地址 | 产品规格型号 | 注册商标 | 生产日期 | 挥发性有机化合物含量（VOC） |  |  | 乙二醇醚及醚酯含量总和 |  |  | 游离甲醛 |  |  | 对比率 |  |  | —
[7 empty] | 标准值/（g/L） | 实测值/（g/L） | 实测值/标准值（%） | 标准值/（%） | 实测值/（%） | 实测值/标准值（%） | 标准值/（mg/kg） | 实测值/（mg/kg） | 实测值/标准值（%） | 标准值/（/） | 实测值/（/） | 实测值/标准值（%） | 标准值/（/） | 实测值/（/） | 实测值/标准值（%）
3 | 外墙乳胶漆（外墙水性面漆） | 贵州中亚高科涂料有限公司 | 贵州省贵阳市白云区沙文镇四方坡村 | 20kg/桶 | 黔润 | 2018-07-08 | ≤150 | 29 | 19.3 | ≤0.03 | 未检出 | 0 | ≤100 | 47 | 47 | ≥0.87 | 0.94 | 108 | — | — | —
4 | 红牛外墙乳胶漆（外墙面漆） | 贵阳长城涂料有限公司 | 贵州省贵阳市乌当区新添寨镇顺海村 | 65kg/桶 | 红牛 | 2018-07-05 | ≤150 | 70 | 46.6 | ≤0.03 | 未检出 | 0 | ≤100 | 24 | 24 | ≥0.87 | 0.94 | 108 | — | — | —
5 | 多功能外墙乳胶漆 | 关岭国帆涂料有限公司 | 贵州省安顺市关岭布依族苗族自治县青年创业园区19号 | 20kg/桶 水性外墙涂料 面漆 | 国帆漆 | 2018-07-07 | ≤150 | 51 | 34 | ≤0.03 | 未检出 | 0 | ≤100 | 14 | 14 | ≥0.87 | 0.92 | 105.7 | — | — | —
6 | 外墙乳胶漆 | 安顺市西秀区吉祥坊装饰材料制品厂 | 贵州省安顺市西秀区东关红村 | 20公斤/桶 水性外墙涂料 面漆 | 邦涂王 | 2018-05-18 | ≤150 | 51 | 34 | ≤0.03 | 未检出 | 0 | ≤100 | 9 | 9 | ≥0.87 | 0.97 | 111.4 | — | — | —
7 | 凯晶晴雨耐候外墙漆 | 贵州凯晶建涂实业有限公司 | 贵州省黔南布依族苗族自治州长顺县白云山镇鼠场工业园区 | 1吨/罐 水性外墙涂料 面漆 |  | 2018-07-11 | ≤150 | 23 | 15.3 | — | — | — | ≤100 | 9 | 9 | ≥0.87 | 0.83 | 95.4 | — | — | —
序号 | 产品名称 | 被抽查单位名称 | 被抽查单位地址 | 产品规格型号 | 注册商标 | 生产日期 | 挥发性有机化合物含量（VOC） |  |  | 乙二醇醚及醚酯含量总和 |  |  | 游离甲醛 |  |  | 粘结强度 |  |  | —
[7 empty] | 标准值/（g/L） | 实测值/（g/L） | 实测值/标准值（%） | 标准值/（%） | 实测值/（%） | 实测值/标准值（%） | 标准值/（mg/kg） | 实测值/（mg/kg） | 实测值/标准值（%） | 标准值/（MPa） | 实测值/（MPa） | 实测值/标准值（%） | 标准值/（/） | 实测值/（/） | 实测值/标准值（%）
8 | 外墙通用腻子（灰色） | 贵州清镇山星建材有限公司 | 贵州省贵阳市清镇市中八工业园区 | 25kg/袋 普通型（P型） | 山星 | 2018-07-04 | ≤15 | 未检出 | 0 | ≤0.03 | 未检出 | 0 | ≤100 | 7 | 7 | ≥0.6 | 0.62 | 103.3
序号 | 产品名称 | 被抽查单位名称 | 被抽查单位地址 | 产品规格型号 | 注册商标 | 生产日期 | 细度 |  |  | 干燥时间 |  |  | 不挥发物含量 |  |  | 硬度 |  |  | —
[7 empty] | 标准值/（μm） | 实测值/（μm） | 实测值/标准值（%） | 标准值/（h） | 实测值/（h） | 实测值/标准值（%） | 标准值/（%） | 实测值/（%） | 实测值/标准值（%） | 标准值/（/） | 实测值/（/） | 实测值/标准值（%） | 标准值/（/） | 实测值/（/） | 实测值/标准值（%）
9 | 黄醇酸调和漆 | 贵阳红润化工有限公司 | 贵州省贵阳市云岩区金关工业小区 | 24kg/桶 | 红润 | 2018-07-03 | ≤40 | 20 | 50 | 表干≤8 实干≤24 | 8h已表干 24h已实干 | ＞100 | ≥50 | 70.2 | 140.4 | ≥0.2 | 0.24 | 120 | — | — | —
10 | 孔雀蓝醇酸漆 | 贵州耐尔福顺成建材有限公司 | 贵州省黔南布依族苗族自治州恵水县经济开发区龙泉项目区 | 20kg/桶 色漆 调和漆 | 耐尔福 | 2018-05-11 | ≤40 | 30 | 75 | 表干≤8 实干≤24 | 8h已表干 24h已实干 | ＞100 | ≥50 | 68.2 | 136.4 | ≥0.2 | 0.22 | 110 | — | — | —
序号 | 产品名称 | 被抽查单位名称 | 被抽查单位地址 | 产品规格型号 | 注册商标 | 生产日期 | 细度 |  |  | 干燥时间 |  |  | 粘度（涂-4杯） |  |  | 遮盖力 |  |  | 柔韧性
[7 empty] | 标准值/（μm） | 实测值/（μm） | 实测值/标准值（%） | 标准值/（h） | 实测值/（h） | 实测值/标准值（%） | 标准值/（S） | 实测值/（S） | 实测值/标准值（%） | 标准值/（g/㎡） | 实测值/（g/㎡） | 实测值/标准值（%） | 标准值/（mm） | 实测值/（mm） | 实测值/标准值（%）
11 | （黄）新型树脂调合漆 | 贵州甲秀造漆有限公司 | 贵州省贵阳市南明区车水路４７号 | 2.8kg/桶 | 甲秀 | 2018-06-28 | ≤90 | 60 | 66.6 | 表干≤12 实干≤48 | 12h已表干 48h已实干 | ＞100 | ≥70 | ＞200 | ＞285 | 不大于300 | 281 | 93.6 | ≤2 | 1 | 50
序号 | 产品名称 | 被抽查单位名称 | 被抽查单位地址 | 产品规格型号 | 注册商标 | 生产日期 | 挥发性有机化合物含量（VOC） |  |  | 苯、甲苯、乙苯、二甲苯总和 |  |  | 游离甲醛 |  |  | 对比率 |  |  | —
[7 empty] | 标准值/（g/L） | 实测值/（g/L） | 实测值/标准值（%） | 标准值/（mg/kg） | 实测值/（mg/kg） | 实测值/标准值（%） | 标准值/（mg/kg） | 实测值/（mg/kg） | 实测值/标准值（%） | 标准值/（/） | 实测值/（/） | 实测值/标准值（%） | 标准值/（/） | 实测值/（/） | 实测值/标准值（%）
12 | 欧利邦″竹炭净味″高级乳胶漆（水性内墙面漆） | 贵阳乌当鸿运装饰涂料加工厂 | 贵州省贵阳市乌当区东风镇高穴村东集－１２－２８０－５房屋一楼 | 500kg/罐 | 欧利邦 | 2018-07-08 | ≤120 | 22 | 18.3 | ≤300 | 未检出 | 0 | ≤100 | 21 | 21 | ≥0.90 | 0.92 | 101.1 | — | — | —
序号 | 产品名称 | 被抽查单位名称 | 被抽查单位地址 | 产品规格型号 | 注册商标 | 生产日期 | 涂4#杯粘度 |  |  | 固体含量 |  |  | 附着力 |  |  | 柔韧性 |  |  | —
[7 empty] | 标准值/（S） | 实测值/（S） | 实测值/标准值（%） | 标准值/（%） | 实测值/（%） | 实测值/标准值（%） | 标准值/（级） | 实测值/（级） | 实测值/标准值（%） | 标准值/（mm） | 实测值/（mm） | 实测值/标准值（%） | 标准值/（/） | 实测值/（/） | 实测值/标准值（%）
13 | 轮毂专用金属漆 | 贵阳神迪科技有限公司乌当分公司 | 贵州省贵阳市乌当区东风镇老乌当大桥 | 18kg/桶 M-68118（M-60000类） | 神迪 | 2018061203 | ≥40 | 120 | 300 | ≥45 | 51.1 | 113.5 | ≤2 | 1 | 50 | ≤2 | 1 | 50 | — | — | —