## Sheet1
附件2 2018年纸巾纸产品质量第二次监督抽查部分指标对标检验情况
序号 | 产品名称 | 被抽查单位名称 | 被抽查单位地址 | 产品规格型号 | 注册商标 | 生产日期 （批号） | 纵向湿抗张强度 |  |  | 柔软度（成品层纵横向平均）
[7 empty] | 标准值/（N/m） | 实测值/（N/m） | 实测值/标准值（%） | 标准值/（mN） | 实测值/（mN） | 实测值/标准值（%）
1 | 爱纯色绿色环保系列抽取式面巾纸（纸巾纸） | 毕节市富达纸业有限公司 | 贵州毕节市七星关经济开发区标准厂房１４＃楼（碧海办事处邵关村） | 118mm×190mm×420张±2% | —— | 2018-07-14 | ≥10.0 | 11.4 | 114 | ≤220 | 177 | 80.5
2 | 纸巾纸 | 贵州省威宁县芳洁日用品加工有限公司 | 贵州威宁经济开发区五里岗产业园区 | —— | —— | 2018-07-03 | ≥10.0 | 14.5 | 145 | ≤220 | 57 | 25.9
3 | 卉馨抽取式面巾纸（纸巾纸） | 毕节汇信诚纸业有限公司 | 贵州省毕节市七星关区经济开发区标准厂房17号 | 185mm×190mm | —— | 2018-07-14 | ≥10.0 | 15.0 | 150 | ≤220 | 119 | 54.1
4 | 恒飞抽取式卫生纸（纸巾纸） | 黔西恒飞纸品厂 | 贵州省毕节市黔西县金碧镇返乡农民工创业园 | 170mm×185mm | 恒飞 | 2018-06-24 | ≥10.0 | 16.1 | 161 | ≤220 | 118 | 53.6
5 | 卡若随心系列面巾纸(纸巾纸) | 贵州省千芊纸业有限公司 | 黔西县钟山镇返乡工业园区1号 | 180mm×105mm×4层 | —— | 2018-07-17 | ≥10.0 | 17.4 | 174 | ≤220 | 148 | 67.3
6 | 维怡海之蓝抽取式面巾纸（纸巾纸） | 贵州鑫富祥纸品有限公司 | 贵州省安顺市镇宁布依族苗族自治县环翠街道产业园区内厂房 | 135×175（mm） | —— | 2018-08-12 | ≥10.0 | 10.7 | 107 | ≤220 | 168 | 76.4
7 | 黄果树•钟爱装面巾纸（纸巾纸） | 贵州汇景纸业有限公司 | 贵州省安顺市镇宁布依族苗族自治县特色轻工产业园区 | 166×175（mm）（三层） | —— | 2018-07-13 | ≥10.0 | 11.3 | 113 | ≤220 | 114 | 51.8
8 | 超凡一抽取式面巾纸（纸巾纸） | 兴义市鹏程纸业 | 贵州省黔西南布依族苗族自治州兴义市木贾办木贾村三组 | 135×180（mm）×3层 | —— | 2018-07-06 | ≥10.0 | 28.5 | 285 | ≤220 | 101 | 45.9
9 | 蓝色传奇（纸巾纸） | 贵州湘安纸业有限公司 | 贵州省安顺市镇宁布依族苗族自治县县城关镇轻工产业园区厂房 | 180×170（mm） | —— | 2018-06-22 | ≥10.0 | 11.2 | 112 | ≤220 | 165 | 75
10 | 洁优雅致(纸巾纸) | 贵州锦尚纸制品有限公司 | 贵州省安顺市镇宁布依族苗族自治县环翠街道产业园区汇景纸业公司内 | 135×180（mm） | —— | 2018-08-06 | ≥10.0 | 10.7 | 107 | ≤220 | 169 | 76.8
11 | 青花雅韵（纸巾纸） | 贵州省澎萱纸业有限公司 | 贵州省铜仁市德江县经济开发区标准化厂房第一栋第一层 | 140×180（mm）×420张 | —— | 2018-06-09 | ≥10.0 | 27.3 | 273 | ≤220 | 107 | 48.6
12 | 云溪抽纸（纸巾纸） | 福泉市云溪纸业 | 贵州省黔南布依族苗族自治州福泉市福泉经济开发区2号标准化厂房 | 130×180（mm）×420张 | 嘉士利 | 2018-07-31 | ≥10.0 | 19.6 | 196 | ≤220 | 116 | 52.7
13 | 颖琪浪漫402张（纸巾纸） | 贵州倍特纸业有限公司 | 贵州省黔南布依族苗族自治州龙里县冠山街道光明社区 | 130mm×190mm×402张（三层） | 颖琪 | 2018-07-18 | ≥10.0 | 27.6 | 276 | ≤220 | 116 | 52.7
14 | 纸巾纸 | 贵州金帆博大纸业有限公司 | 贵州省黔南布依族苗族自治州龙里县冠山街道光明社区（张兴塘） | —— | —— | 2018-08-24 | ≥10.0 | 20.8 | 208 | ≤220 | 106 | 48.2
15 | 舒服家丽人（纸巾纸） | 余庆洪森纸业有限公司 | 贵州省遵义市余庆县返乡农民工创业园 | 135×190（mm）×450张 | —— | 2018-08-29 | ≥10.0 | 21.3 | 213 | ≤220 | 184 | 83.6
16 | 贵诗竹抽纸（纸巾纸） | 贵州瓮安大众纸业有限责任公司 | 贵州省黔南布依族苗族自治州瓮安县雍阳办事处金龙社区环西路10号楼4号 | 180×160（mm） | —— | 2018-07-06 | ≥10.0 | 11.8 | 118 | ≤220 | 171 | 77.7
17 | 好印象（纸巾纸） | 福泉市牛场镇划得来纸品加工厂（微型企业） | 贵州省黔南州福泉市牛场镇建业路20号 | 190×190（mm） | —— | 2018-07-21 | ≥10.0 | 18.5 | 185 | ≤220 | 215 | 97.7
18 | 柔雅古典（纸巾纸） | 湄潭县仕洁纸业有限公司 | 贵州省遵义市湄潭县经济开发区Ｂ区绿园２号路东面 | 185×122（mm） | —— | 2018-08-21 | ≥10.0 | 16.0 | 160 | ≤220 | 101 | 45.9
19 | 茶乡本色抽取式面巾纸（纸巾纸） | 湄潭县茶乡纸制品厂 | 湄潭县鱼泉镇新石村创业园区 | 117×180（mm） | —— | 2018-06-15 | ≥10.0 | 19.8 | 198 | ≤220 | 105 | 47.7
20 | 顺兴抽取式面巾纸 | 贵阳顺兴纸品有限公司 | 贵州省贵安新区湖潮乡广兴村四组 | 116mm×180mm×300张 | 顺兴 | 2018-08-27 | ≥10.0 | 23.0 | 282 | ≤220 | 147 | 66.8
21 | 纸巾纸 | 贵阳乌当李氏纸制品加工厂 | 贵州省贵阳市乌当区新添寨镇顺海村土巴寨组 | —— | —— | 2018-09-05 | ≥10.0 | 28.2 | 282 | ≤220 | 123 | 55.9
22 | 雨娇青春超薄白色条巾（纸巾纸） | 贵州雨娇纸制品有限公司 | 贵州省贵阳市花溪区石板镇石板一村贵阳雨娇纸制品厂内大门左侧 | 203mm×205mm×52张（四层） | 雨娇 | 2018-08-28 | ≥10.0 | 16.8 | 168 | ≤220 | 110 | 50
23 | 玉竹180抽纸（纸巾纸） | 贵阳花溪智祥卫生用品厂 | 贵州省贵阳市花溪区竹林村村委会综合楼 | 190mm×180mm 400张 | —— | 2018-09-10 | ≥10.0 | 12.7 | 127 | ≤220 | 132 | 60
24 | 纸巾纸 | 贵阳花溪旺明纸制品加工厂 | 贵州省贵阳市花溪区上水村 | —— | —— | 2018-09-13 | ≥10.0 | 39.1 | 391 | ≤220 | 69 | 31.4
25 | 纸巾纸 | 贵阳添福纸制品厂 | 贵阳经济技术开发区中曹司鑫中路６８号 | —— | —— | 2018-09-13 | ≥10.0 | 15.8 | 158 | ≤220 | 69 | 31.4
26 | 绿源抽取式面巾纸（纸巾纸） | 赤水贵缘纸业有限公司 | 贵州省遵义市赤水市工业大道东段（赤水贵沅钢化玻璃厂房） | 170mm×190mm×450张（3层） | 绿源 | 2018-05-21 | ≥10.0 | 28.8 | 288 | ≤220 | 120 | 54.5
27 | 唯美源面巾纸（纸巾纸） | 贵州汇美佳源纸业有限公司 | 贵州省遵义市赤水市经济开发区高新产业园5A号 | 170mm×190mm×420张（3层） | 唯美源 | 2018-09-11 | ≥10.0 | 22.1 | 221 | ≤220 | 108 | 49.1
28 | 巴实本色面巾纸(纸巾纸) | 红花岗区巷口镇巴实纸品厂 | 贵州省遵义市红花岗区巷口镇沙坪村 | 180mm×132mm×300张（3层） | 巴实 | 2018-08-27 | ≥10.0 | 32.1 | 321 | ≤220 | 100 | 45.5
29 | 薇娜洁博本色抽纸(纸巾纸) | 遵义市薇娜纸业有限公司 | 贵州省遵义市新薄新区板山村南窝村民组内 | 180mm×114mm 300张 | 薇娜 | 2018-09-04 | ≥10.0 | 21.1 | 211 | ≤220 | 114 | 51.8
30 | 彩阳时尚抽取式面巾(纸巾纸) | 贵州彩阳纸业有限公司 | 桐梓县娄山关镇彩阳工业园 | 147mm×195mm×3层420张±3% | 彩阳 | 2018-08-12 | ≥10.0 | 21.5 | 215 | ≤220 | 87 | 39.5