## Sheet1
附件2 2018年钢压延加工产品质量第二次监督抽查部分指标对标检验情况
序号 | 产品名称 | 被抽查单位名称 | 被抽查单位地址 | 产品规格型号 | 注册商标 | 生产日期 （批号） | 屈服强度 |  |  | 抗拉强度 |  |  | 断后伸长率
[7 empty] | 标准值/（MPa） | 最小实测值/（MPa） | 最小实测值/标准值（%） | 标准值/（MPa） | 最小实测值/（MPa） | 最小实测值/标准值（%） | 标准值/（%） | 最小实测值/（%） | 最小实测值/标准值（%）
1 | 热轧带肋钢筋 | 贵阳闽达钢铁有限公司 | 贵阳市花溪区孟关乡改毛村牛郎关 | HRB400E φ12mm | —— | 2018-09-20 | ≥400 | 480 | 120% | ≥540 | 645 | 119.4% | ≥16 | 25 | 156.2%
2 | 热轧带肋钢筋 | 贵阳长乐钢铁有限公司 | 贵阳市白云区沙文镇银都工业区 | HRB400E φ18mm | —— | 2018-09-21 | ≥400 | 460 | 115% | ≥540 | 615 | 113.9% | ≥16 | 29 | 181.2%
3 | 热轧带肋钢筋 | 遵义福鑫特殊钢装备制造有限公司 | 遵义市南部新区龙坑办八里村 | HRB400E φ12mm | —— | 2018-09-12 | ≥400 | 445 | 111.2% | ≥540 | 600 | 111.1% | ≥16 | 27 | 168.8%
4 | 热轧带肋钢筋 | 遵义长岭特殊钢有限公司 | 遵义市南部新区坪桥工业园区 | HRB400 φ14mm | —— | 2018-09-13 | ≥400 | 505 | 126.2% | ≥540 | 670 | 124.1% | ≥16 | 22 | 137.5%
5 | 热轧带肋钢筋 | 首钢水城钢铁（集团）有限责任公司 | 六盘水市钟山区巴西中路 | HRB400E φ25mm | —— | 2018-09-12 | ≥400 | 460 | 115% | ≥540 | 620 | 114.8% | ≥16 | 26 | 162.5%
6 | 热轧带肋钢筋 | 黔西南州聚鑫工贸总公司 | 黔西南州兴义市顶效镇合心村胜平路96号 | HRB400 φ16mm | —— | 2018-08-20 | ≥400 | 490 | 122.5% | ≥540 | 615 | 113.9% | ≥16 | 25 | 156.2%