## Sheet1
附件1 2018年烧结空心砖多孔砖、烧结空心砌块产品质量第二次监督抽查产品及企业名单
序号 | 产品名称 | 被抽查单位名称 | 被抽查单位地址 | 产品规格型号 | 注册商标 | 生产日期 （批号） | 检验项目 | 检验结果 | 不合格项目实测值 | 不合格项目标准值
1 | 烧结空心砖 | 桐梓县大关建材有限责任公司 | 遵义市桐梓县燎原镇大关村 | F（200×190×115）mm | —— | 2018-09-11 | 强度等级，抗风化性能，泛霜，石灰爆裂，孔洞排列及其结构，密度等级，放射性 | 合格 | —— | ——
2 | 烧结空心砖 | 赤水市瑞泰建材有限公司 | 遵义市赤水市天台镇铁匠炉村新阳组 | Y（240×195×115）mm | —— | 2018-09-11 | 强度等级，抗风化性能，泛霜，石灰爆裂，孔洞排列及其结构，密度等级，放射性 | 合格 | —— | ——
3 | 烧结空心砖 | 赤水市鸿源墙体材料有限责任公司 | 遵义市赤水市复兴镇复兴村石坎组 | Y（235×195×115）mm | —— | 2018-09-12 | 强度等级，抗风化性能，泛霜，石灰爆裂，孔洞排列及其结构，密度等级，放射性 | 合格 | —— | ——
4 | 烧结多孔砖 | 安顺市诚信新型建材有限责任公司 | 安顺市西秀区宁谷镇潘孟村 | F （230×110×90）mm | —— | 2018-07-01 | 强度等级，抗风化性能，泛霜，石灰爆裂，孔型孔结构及孔洞率，密度等级，放射性 | 合格 | —— | ——
5 | 烧结多孔砖 | 安顺市平坝区创业新型建材有限责任公司 | 安顺市平坝区羊昌乡环宇工业区 | F （235×110×90）mm | —— | 2018-07-12 | 强度等级，抗风化性能，泛霜，石灰爆裂，孔型孔结构及孔洞率，密度等级，放射性 | 合格 | —— | ——
6 | 烧结多孔砖 | 普定县福乐页岩砖厂 | 安顺市普定县马官镇杨柳村 | Y （230×110×90）mm | —— | 2018-06-10 | 强度等级，抗风化性能，泛霜，石灰爆裂，孔型孔结构及孔洞率，密度等级，放射性 | 合格 | —— | ——
7 | 烧结多孔砖 | 贵定县城关镇丰源砖厂 | 黔南州贵定县城关镇宝花村后寨组 | Y （240×115×95）mm | —— | 2018-07-22 | 强度等级，抗风化性能，泛霜，石灰爆裂，孔型孔结构及孔洞率，密度等级，放射性 | 合格 | —— | ——
8 | 烧结空心砖 | 瓮安县丰瑞工贸有限公司 | 黔南州瓮安县玉山镇新庄村下庄村民组 | M （200×190×115）mm | —— | 2018-08-13 | 强度等级，抗风化性能，泛霜，石灰爆裂，孔洞排列及其结构，密度等级，放射性 | 合格 | —— | ——
9 | 烧结空心砖 | 独山中新环能建材有限公司 | 黔南州独山县玉水镇龙點村甲點巴约组 | Y （240×200×110）mm | —— | 2018-09-01 | 强度等级，抗风化性能，泛霜，石灰爆裂，孔洞排列及其结构，密度等级，放射性 | 合格 | —— | ——
10 | 烧结多孔砖 | 罗甸县斛星环保建材有限责任公司 | 黔南州罗甸县龙坪镇解放西路47号 | Y （240×115×90）mm | —— | 2018-07-20 | 强度等级，抗风化性能，泛霜，石灰爆裂，孔型孔结构及孔洞率，密度等级，放射性 | 合格 | —— | ——
11 | 烧结空心砖 | 贵州长顺广源新型墙材有限公司 | 黔南州长顺县广顺监狱四大队排山 | F（240×190×115）mm | —— | 2018-08-05 | 强度等级，抗风化性能，泛霜，石灰爆裂，孔洞排列及其结构，密度等级，放射性 | 合格 | —— | ——
12 | 烧结空心砖 | 凤冈呈祥新型墙体材料有限公司 | 遵义市凤冈县龙泉镇三坝村河滨大道 | Y（190×185×105）mm | —— | 2018-09-10 | 强度等级，抗风化性能，泛霜，石灰爆裂，孔洞排列及其结构，密度等级，放射性 | 不合格 | 强度等级：抗压强度平均值=2.7MPa | 强度等级：抗压强度平均值≥3.5MPa
13 | 烧结空心砖 | 湄潭县强力建材有限公司 | 遵义市湄潭县永兴镇流河渡 | Y（200×190×115）mm | —— | 2018-07-10 | 强度等级，抗风化性能，泛霜，石灰爆裂，孔洞排列及其结构，密度等级，放射性 | 不合格 | 强度等级：抗压强度标准值=2.4MPa，抗压强度平均值=3.1MPa | 强度等级：抗压强度标准值≥2.5MPa，抗压强度平均值≥3.5MPa
14 | 烧结空心砖 | 赤水市佳和建材有限公司 | 遵义市赤水市大同镇大同村十组 | Y（235×200×115）mm | —— | 2018-09-08 | 强度等级，抗风化性能，泛霜，石灰爆裂，孔洞排列及其结构，密度等级，放射性 | 不合格 | 强度等级：抗压强度标准值=1.4MPa，抗压强度平均值=1.8MPa | 强度等级：抗压强度标准值≥2.5MPa，抗压强度平均值≥3.5MPa