## Sheet1
附件1 2018年有色金属冶炼产品质量监督抽查产品及企业名单
序号 | 产品名称 | 被抽查单位名称 | 被抽查单位地址 | 产品规格型号 | 注册商标 | 生产日期 （批号） | 检验项目 | 检验结果 | 不合格项目实测值 | 不合格项目标准值
1 | 氢氧化铝 | 贵州广铝氧化铝有限公司 | 站街镇站南路 | AH-1 | —— | 2018-10-11 | Al2O3,Fe2O3,SiO2,Na2O烧失量,水分 | 合格 | —— | ——
2 | 氧化铝 | 贵州广铝氧化铝有限公司 | 站街镇站南路 | AO-1 | —— | 2018-10-12 | Al2O3,Fe2O3,SiO2,Na2O灼碱 | 合格 | —— | ——
3 | 氢氧化铝 | 遵义铝业股份有限公司 | 贵州省遵义市遵义县南白镇 | AH-1 | —— | 2018-10-11 | Al2O3,Fe2O3,SiO2,Na2O烧失量,水分 | 合格 | —— | ——
4 | 氧化铝 | 遵义铝业股份有限公司 | 贵州省遵义市遵义县南白镇 | AO-1 | —— | 2018-10-11 | Al2O3,Fe2O3,SiO2,Na2O灼碱 | 合格 | —— | ——
5 | 氧化铝 | 贵州华飞化学工业有限公司 | 修文县龙场镇小营村８８号 | AO(1-2) | —— | 2018-10-18 | Al2O3,Fe2O3,SiO2,Na2O灼碱 | 合格 | —— | ——
6 | 氢氧化铝 | 贵州华飞化学工业有限公司 | 修文县龙场镇小营村８８号 | AH-1 | —— | 2018-10-18 | Al2O3,Fe2O3,SiO2,Na2O烧失量,水分 | 合格 | —— | ——