## Sheet1
附件1 2018年有色金属合金产品质量监督抽查产品及企业名单
序号 | 产品名称 | 被抽查单位名称 | 被抽查单位地址 | 产品规格型号 | 注册商标 | 生产日期 （批号） | 检验项目 | 检验结果 | 不合格项目实测值 | 不合格项目标准值
1 | 重熔用铝锭 | 贵州省安顺黄果树铝业有限公司 | 贵州省安顺市西秀区蔡官镇青山工业园 | Al99.70 | 安铝 | 2018-10-10 | Al,Fe,Si,Cu,Ga,Mg,Zn,外观质量 | 合格 | —— | ——
2 | 重熔用铝锭 | 遵义铝业股份有限公司 | 贵州省遵义市遵义县南白镇 | Al99.70 | —— | 2018-10-11 | Al,Fe,Si,Cu,Ga,Mg,Zn,外观质量 | 合格 | —— | ——
3 | 重熔用铝锭 | 贵州省六盘水双元铝业有限责任公司 | 贵州省六盘水市水城县董地乡文阁村 | Al99.70 | —— | 2018-10-07 | Al,Fe,Si,Cu,Ga,Mg,Zn,外观质量 | 合格 | —— | ——
4 | 重熔用铝锭 | 贵州华仁新材料有限公司 | 贵州省贵阳市清镇市王庄乡 | Al99.70 | —— | 2018-10-25 | Al,Fe,Si,Cu,Ga,Mg,Zn,外观质量 | 合格 | —— | ——