## Sheet1
附件1 2018年铝合金建筑型材产品质量第二次监督抽查产品及企业名单
序号 | 产品名称 | 被抽查单位名称 | 被抽查单位地址 | 产品规格型号 | 注册商标 | 生产日期 （批号） | 检验项目 | 检验结果 | 不合格项目实测值 | 不合格项目标准值
1 | 铝合金建筑型材（粉末喷涂） | 贵州贵乾铝业有限公司 | 贵州省贵阳市清镇市站街镇甘坝村（站街铝精深加工园区内） | 粉末喷涂 6063-T5 AS06S | 贵乾 | 2018-10-10 | Si,Fe,Cu,Mn,Mg,Cr,Zn,Ti,抗拉强度,规定非比例延伸强度,断后伸长率,壁厚偏差,涂层最小局部厚度,涂层干附着性,涂层湿附着性,涂层沸水附着性,压痕硬度 | 合格 | —— | ——
2 | 铝合金建筑型材（电泳） | 贵州贵乾铝业有限公司 | 贵州省贵阳市清镇市站街镇甘坝村（站街铝精深加工园区内） | 6063-T5 AS04 | 贵乾 | 2018-10-10 | Si,Fe,Cu,Mn,Mg,Cr,Zn,Ti,抗拉强度,规定非比例延伸强度,断后伸长率,壁厚偏差,阳极氧化膜局部厚度,漆膜局部厚度,复合膜局部厚度,漆膜干附着性,漆膜湿附着性,漆膜硬度 | 合格 | —— | ——
3 | 铝合金建筑型材（氟碳喷涂） | 贵州正合博莱金属制品有限公司 | 遵义市和平工业园区 | YJ8506 6063-T5 | 正合 | 2018-05-16 | Si,Fe,Cu,Mn,Mg,Cr,Zn,Ti,抗拉强度,规定非比例延伸强度,断后伸长率,壁厚偏差,涂层平均膜厚,涂层最小局部厚度,涂层干附着性,涂层湿附着性,涂层沸水附着性,涂层硬度 | 合格 | —— | ——
4 | 铝合金建筑型材（氧化） | 贵州正合博莱金属制品有限公司 | 遵义市和平工业园区 | YJ8506 6063-T5 | 正合 | 2018-05-16 | Si,Fe,Cu,Mn,Mg,Cr,Zn,Ti,抗拉强度,规定非比例延伸强度,断后伸长率,壁厚偏差,局部膜厚,平均膜厚,封孔质量 | 合格 | —— | ——
5 | 铝合金建筑型材（粉末喷涂） | 贵州正合博莱金属制品有限公司 | 遵义市和平工业园区 | 8653-06Z 6063-T5 | 正合 | 2018-05-16 | Si,Fe,Cu,Mn,Mg,Cr,Zn,Ti,抗拉强度,规定非比例延伸强度,断后伸长率,壁厚偏差,涂层最小局部厚度,涂层干附着性,涂层湿附着性,涂层沸水附着性,压痕硬度 | 合格 | —— | ——
6 | 铝合金建筑型材（喷涂边封） | 贵州贵材创新科技股份有限公司 | 贵州省贵阳市经济技术开发区桐荫路 | 6063-T5 | GC | 2018-09-02 | Si,Fe,Cu,Mn,Mg,Cr,Zn,Ti,抗拉强度,规定非比例延伸强度,断后伸长率,壁厚偏差,涂层最小局部厚度,涂层干附着性,涂层湿附着性,涂层沸水附着性,压痕硬度 | 合格 | —— | ——
7 | 铝合金建筑型材（ 喷涂上滑） | 贵州贵材创新科技股份有限公司 | 贵州省贵阳市经济技术开发区桐荫路 | 6063-T5 | GC | 2018-09-02 | Si,Fe,Cu,Mn,Mg,Cr,Zn,Ti,抗拉强度,规定非比例延伸强度,断后伸长率,壁厚偏差,涂层最小局部厚度,涂层干附着性,涂层湿附着性,涂层沸水附着性,压痕硬度 | 合格 | —— | ——
8 | 铝合金建筑型材（粉末喷涂） | 贵州铝厂有限责任公司 | 贵阳市白云区龚家寨 | 9206 | 华光 | 2018-09-09 | Si,Fe,Cu,Mn,Mg,Cr,Zn,Ti,抗拉强度,规定非比例延伸强度,断后伸长率,壁厚偏差,涂层最小局部厚度,涂层干附着性,涂层湿附着性,涂层沸水附着性,压痕硬度 | 合格 | —— | ——
9 | 铝合金建筑型材（电泳） | 贵州铝厂有限责任公司 | 贵阳市白云区龚家寨 | 9207 | 华光 | 2018-03-27 | Si,Fe,Cu,Mn,Mg,Cr,Zn,Ti,抗拉强度,规定非比例延伸强度,断后伸长率,壁厚偏差,阳极氧化膜局部厚度,漆膜局部厚度,复合膜局部厚度,漆膜干附着性,漆膜湿附着性,漆膜硬度 | 合格 | —— | ——
10 | 铝合金建筑型材（隔热） | 贵州铝厂有限责任公司 | 贵阳市白云区龚家寨 | 60C02 | 华光 | 2018-08-29 | Si,Fe,Cu,Mn,Mg,Cr,Zn,Ti,抗拉强度,规定非比例延伸强度,断后伸长率,壁厚偏差,涂层最小局部厚度,涂层干附着性,涂层湿附着性,涂层沸水附着性,压痕硬度 | 合格 | —— | ——