## Sheet1
附件2 2018年铝合金建筑型材产品质量第二次监督抽查部分指标对标检验情况
序号 | 产品名称 | 被抽查单位名称 | 被抽查单位地址 | 产品规格型号 | 注册商标 | 生产日期 （批号） | Fe |  |  | 膜厚
[7 empty] | 标准值/（%） | 实测值/（%） | 实测值/标准值（%） | 标准值/（%） | 实测值/（%） | 实测值/标准值（%）
1 | 铝合金建筑型材（粉末喷涂） | 贵州贵乾铝业有限公司 | 贵州省贵阳市清镇市站街镇甘坝村（站街铝精深加工园区内） | 粉末喷涂 6063-T5 AS06S | 贵乾 | 2018-10-10 | ≤0.35 | 0.31 | 89 | ≥40 | 1-a：50；2-a：55 | 1-a：125；2-a：138
2 | 铝合金建筑型材（电泳） | 贵州贵乾铝业有限公司 | 贵州省贵阳市清镇市站街镇甘坝村（站街铝精深加工园区内） | 6063-T5 AS04 | 贵乾 | 2018-10-10 | ≤0.35 | 0.19 | 52 | ≥16 | 1-a：20；2-a：18 | 1-a：125；2-a：112
3 | 铝合金建筑型材（氟碳喷涂） | 贵州正合博莱金属制品有限公司 | 遵义市和平工业园区 | YJ8506 6063-T5 | 正合 | 2018-05-16 | ≤0.35 | 0.34 | 97 | ≥30 | 1-a：49；2-a：52 | 1-a：163；2-a：173
4 | 铝合金建筑型材（氧化） | 贵州正合博莱金属制品有限公司 | 遵义市和平工业园区 | YJ8506 6063-T5 | 正合 | 2018-05-16 | ≤0.35 | 0.28 | 80 | ≥10 | 1-a：11；2-a：10 | 1-a：110；2-a：100
5 | 铝合金建筑型材（粉末喷涂） | 贵州正合博莱金属制品有限公司 | 遵义市和平工业园区 | 8653-06Z 6063-T5 | 正合 | 2018-05-16 | ≤0.35 | 0.28 | 80 | ≥40 | 1-a：44；2-a：45 | 1-a：110；2-a：112
6 | 铝合金建筑型材（喷涂边封） | 贵州贵材创新科技股份有限公司 | 贵州省贵阳市经济技术开发区桐荫路 | 6063-T5 | GC | 2018-09-02 | ≤0.35 | 0.11 | 31 | ≥40 | 1-a：51；2-a：48 | 1-a：127；2-a：120
7 | 铝合金建筑型材（ 喷涂上滑） | 贵州贵材创新科技股份有限公司 | 贵州省贵阳市经济技术开发区桐荫路 | 6063-T5 | GC | 2018-09-02 | ≤0.35 | 0.10 | 28 | ≥40 | 1-a：120；2-a：118 | 1-a：120；2-a：118
8 | 铝合金建筑型材（粉末喷涂） | 贵州铝厂有限责任公司 | 贵阳市白云区龚家寨 | 9206 | 华光 | 2018-09-09 | ≤0.35 | 0.10 | 28 | ≥40 | 1-a：64；2-a：58 | 1-a：160；2-a：145
9 | 铝合金建筑型材（电泳） | 贵州铝厂有限责任公司 | 贵阳市白云区龚家寨 | 9207 | 华光 | 2018-03-27 | ≤0.35 | 0.11 | 31 | ≥16 | 1-a：20；2-a：20 | 1-a：125；2-a：125
10 | 铝合金建筑型材（隔热） | 贵州铝厂有限责任公司 | 贵阳市白云区龚家寨 | 60C02 | 华光 | 2018-08-29 | ≤0.35 | 0.14 | 40 | ≥40 | 1-a：55；2-a：60 | 1-a：138；2-a：150