## Sheet1
附件2 2018年木质门产品质量监督抽查部分指标对标检验情况
序号 | 产品名称 | 被抽查单位名称 | 被抽查单位地址 | 产品规格型号 | 注册商标 | 生产日期 （批号） | 甲醛释放量（干燥器法）
[7 empty] | 标准值/（mg/L） | 实测值/（mg/L） | 实测值/标准值（%）
1 | 木质门 | 贵州巧嘉木业科技有限公司 | 贵州省龙里县经济开发区谷脚工业园 | 2020×860×45（mm） | —— | 2018-02-05 | ≤1.5 | 0.1 | 7
2 | 室内木质门 | 道真自治县宏富达家具加工厂 | 贵州省遵义市道真仡佬族苗族自治县上坝乡新田坝社区大元组 | 1960×880×36mm | —— | 2018-03-10 | ≤1.5 | 1.2 | 80
3 | 室内木质门 | 遵义市新蒲新区新舟黔王木门厂 | 遵义市新蒲新区新舟镇新舟村 | 1950×842×40（mm） | 黔王 | 2018-03-20 | ≤1.5 | 1.1 | 73
4 | 室内木质门 | 遵义市沙滩木业工艺厂 | 贵州省遵义市新蒲新区新舟镇群乐村 | 1945×720×39（mm） | 黔北沙滩 | 2018-01-15 | ≤1.5 | 1.4 | 93
5 | 木质门 | 贵州六合门业有限公司 | 贵州省三穗县经济开发区 | 800×2000×45（mm） | —— | 2018-03-18 | ≤1.5 | 0.8 | 53
6 | 室内木质门 | 贵州鑫旺豪门厂 | 贵州黔西南布依族苗族自治州兴义市顶效镇红星工业园区红星九组11号 | 2000×800mm | —— | 2018-04-17 | ≤1.5 | 1 | 67
7 | 室内木质门 | 贵州省好运来家具有限公司 | 贵州省黔西南布依族苗族自治州普安县江西坡镇联盟村 | 1980×800mm | —— | 2018-04-15 | ≤1.5 | 0.9 | 60
8 | 木质门 | 贵州乾臻实业有限公司 | 黔东南州榕江县工业园区标准厂房Ｇ５栋 | 2000×820（mm） | —— | 2018-04-10 | ≤1.5 | 0.9 | 60
9 | 室内木质门 | 贵州益万家门业工贸有限公司 | 贵州省龙里县高新技术产业园 | 2000×800（mm） | 益万家 | 2018-04-10 | ≤1.5 | 0.6 | 40
10 | 实木复合门 | 贵州贵鑫贝隆门业有限公司 | 修文县龙场镇马家桥 | 1825×710mm | 贵鑫▪贝隆 | 2018-04-17 | ≤1.5 | 0.5 | 33
11 | 工艺套装门 | 南欣工艺木门加工厂 | 贵州省贵阳市白云区沙文镇四方坡村 | 2000×800×45（mm） | —— | 2018-04-01 | ≤1.5 | 1 | 67
12 | 韩氏拼接门 | 贵州涟江玉美门业有限公司 | 惠水县高镇镇首创村四组 | A-6040 | —— | 2018-01-20 | ≤1.5 | 0.2 | 13
13 | 室内木质门 | 贵州湄潭家和门业有限责任公司 | 遵义市湄潭县黄家坝镇民建村农贸市场 | 2140×690（mm） | —— | 2018-04-10 | ≤1.5 | 2.1 | 140
序号 | 产品名称 | 被抽查单位名称 | 被抽查单位地址 | 产品规格型号 | 注册商标 | 生产日期 | 甲醛释放量（气候箱法）
[7 empty] | 标准值/（mg/m³） | 实测值/（mg/m³） | 实测值/标准值（%）
14 | 实木工艺门 | 凯里市远达木门加工厂 | 贵州省黔东南州凯里市永华厂 | 2000×800×40（mm） | 川德 | 2018-05-25 | ≤0.124 | 0.007 | 6
15 | 生态木门 | 锦屏县宇胜门业 | 贵州省黔东南州锦屏县大同乡平阳村下高组 | 2000×800（mm） | 宇黔 | 2018-06-07 | ≤0.124 | 0.056 | 45
16 | 实木门 | 息烽县贵成木业有限公司 | 贵阳市息烽县九庄镇清堰村洋中组 | 2000×820×40（mm） | 贵心木业 | 2018-05-10 | ≤0.124 | 0.007 | 6
17 | 室内木质门 | 贵阳市金阳新区好万家板式木门经营部 | 贵阳市观山湖区朱昌村椿菜坡 | 2040×870（mm） | —— | 2018-06-21 | ≤0.124 | 0.064 | 52
18 | 免漆门 | 贵阳时贵吉祥免漆门加工厂 | 贵阳市观山湖区朱昌镇窦官村 | 1915×800（mm） | —— | 2018-06-27 | ≤0.124 | 0.023 | 19
19 | 实木复合门 | 遵义精鼎实木套装门制造厂 | 遵义市新蒲新区新舟镇杨绿街上 | 1970×800（mm） | —— | 2018-05-15 | ≤0.124 | 0.023 | 19
20 | 室内木质门 | 贵州满堂红木业发展有限公司 | 遵义市播州区青山村194厂内 | 1945×780（mm） | 满堂红 | 2018-05-17 | ≤0.124 | 0.027 | 22
21 | 免漆门 | 贵州展世门业工贸有限责任公司 | 贵阳花溪区桐木岭村石头寨27幢1层 | 800×2000（mm） | 展世 | 2018-06-15 | ≤0.124 | 0.028 | 23
22 | 室内木质门 | 贵州致创名派门业有限公司 | 贵阳市经济开发区王宽村后寨组废铁市场内 | 2040×760（mm） | 港渝.名派 | 2018-07-20 | ≤0.124 | 0.02 | 16
23 | 实木复合门 | 贵州中贝美科技发展有限公司 | 贵阳市修文县龙场镇马家桥(修文油脂化工厂内) | 1940×810（mm） | —— | 2018-04-10 | ≤0.124 | 0.095 | 77
24 | 生态门 | 贵州开阳云开门业有限公司 | 贵阳市开阳县城关镇城西村 | 1980×830（mm） | —— | 2018-03-10 | ≤0.124 | 0.093 | 75
25 | 室内套装门 | 开阳华微门业有限公司 | 贵阳市开阳县南龙乡田坎村 | 2000×860（mm） | —— | 2018-09-20 | ≤0.124 | 0.103 | 83
26 | 实木复合门 | 贵州星辰家居用品有限公司 | 惠水县濛江街道办事处长田村摆老组 | 1920×700（mm） | 星辰门业 | 2018-10-05 | ≤0.124 | 0.05 | 40
27 | 实木复合门 | 贵州百誉森家具有限公司 | 惠水县濛江街道长田工业园区 | 1990×770（mm）QA-058 | —— | 2018-08-20 | ≤0.124 | 0.058 | 47
28 | 强化烤漆门 | 开阳县卫新木制品有限责任公司 | 贵州省开阳县双流镇双永林场 | 1880×710（mm） | —— | 2018-04-10 | ≤0.124 | 0.08 | 65
29 | 橡木门 | 贵阳百乐门木业有限公司 | 贵阳市修文县龙场镇干坝村村民委员会综合楼 | 1930×820（mm） | —— | 2018-10-15 | ≤0.124 | 0.039 | 31
30 | 实木门 | 贵州开阳望勉门业有限责任公司 | 贵阳市开阳县南江乡毛家院村 | 2000×800（mm） | —— | 2018-03-10 | ≤0.124 | 0.039 | 31