## Sheet1
附件2 2018年输水管第二次产品质量监督抽查部分指标对标检验情况
序号 | 产品名称 | 被抽查单位名称 | 被抽查单位地址 | 产品规格型号 | 注册商标 | 生产日期 （批号） | 外压荷载 （裂缝荷载） |  |  | 外压荷载 （破坏荷载） |  |  | 保护层厚度
[7 empty] | 标准值/（kN/m） | 最小实测值/（kN/m） | 最小实测值/标准值（%） | 标准值/（kN/m） | 最小实测值/（kN/m） | 最小实测值/标准值（%） | 标准值/（mm） | 最小实测值/（mm） | 最小实测值/标准值（%）
1 | 钢筋混凝土排水管 | 贵阳白云全阳混凝土预制构件厂 | 贵阳市花溪区麦坪乡彭官村 | RCP Ⅱ 1000×2000（刚性接头平口管） | —— | 2018-07-25 | ≥69 | 72 | 104.3% | ≥100 | 105 | 105% | ≥15 | 25 | 166.7%
2 | 钢筋混凝土排水管 | 贵州富仁建材有限公司 | 贵阳市观山湖区金华镇下铺村沙窝冲5号 | RCP Ⅱ 1000×2000（刚性接头平口管） | —— | 2018-08-05 | ≥69 | 72 | 104.3% | ≥100 | 105 | 105% | ≥15 | 26 | 173.3%
3 | 钢筋混凝土排水管 | 贵阳凯利建材有限公司 | 贵阳市修文县龙场镇中哨村一组 | RCP Ⅱ 1800×2000（柔性接头企口管） | —— | 2018-08-15 | ≥120 | 132 | 110% | ≥180 | 189 | 105% | ≥20 | 25 | 125%
4 | 钢筋混凝土排水管 | 贵阳汇鑫建材有限公司 | 贵阳市修文县龙场镇王官村 | RCP Ⅱ 1400×2000（柔性接头企口管） | —— | 2018-08-20 | ≥93 | 98 | 105.4% | ≥140 | 147 | 105% | ≥20 | 22 | 110%
5 | 钢筋混凝土排水管 | 遵义凤山建材总厂 | 遵义市汇川区高桥镇泥桥 | RCP Ⅱ 800×2000（刚性接头平口管） | —— | 2018-06-15 | ≥54 | 58 | 107.4% | ≥81 | 87 | 107.4% | ≥15 | 21 | 140%
6 | 钢筋混凝土排水管 | 遵义市播州区顺淦建材厂 | 遵义市播州区平正仡佬族乡红心村 | RCP Ⅱ 1500×2000（刚性接头平口管） | —— | 2018-06-02 | ≥99 | 100 | 101% | ≥150 | 157 | 104.7% | ≥20 | 26 | 130%
7 | 钢筋混凝土排水管 | 贵州遵义睿豪建材厂 | 遵义市播州区播南街道办事处后坝社区马头组93号 | RCP Ⅱ 1200×2000（刚性接头平口管） | —— | 2018-05-06 | ≥81 | 85 | 104.9% | ≥120 | 124 | 103.3% | ≥20 | 22 | 110%
8 | 钢筋混凝土排水管 | 贵州湄潭兴顺水泥制品有限公司 | 遵义市湄潭县兴隆镇红坪村 | RCP Ⅱ 1000×2000（刚性接头平口管） | —— | 2018-06-10 | ≥69 | 71 | 102.9% | ≥100 | 107 | 107% | ≥15 | 19 | 126.7%
9 | 钢筋混凝土排水管 | 湄潭县兆兴水泥制品厂 | 遵义市湄潭县黄家坝镇民建村苏家湾 | RCP Ⅱ 1500×2000（刚性接头平口管） | —— | 2018-06-20 | ≥99 | 103 | 104% | ≥150 | 163 | 108.7% | ≥20 | 29 | 145%
10 | 钢筋混凝土排水管 | 余庆县永大水泥制品厂 | 遵义市余庆县大乌江镇凉风村 | RCP Ⅱ 800×2000（刚性接头平口管） | —— | 2018-06-10 | ≥54 | 60 | 111.1% | ≥81 | 93 | 114.8% | ≥15 | 32 | 213.3%
11 | 钢筋混凝土排水管 | 遵义市井萍混凝土有限责任公司 | 遵义市南部新区遵南大道中山社区青坑组 | RCP Ⅱ 800×2000（刚性接头平口管） | —— | 2018-06-10 | ≥54 | 58 | 107.4% | ≥81 | 86 | 106.2% | ≥15 | 18 | 120%
12 | 钢筋混凝土排水管 | 南部新区鸿达水泥管道厂 | 遵义市南部新区忠庄办马坎村杨村垭组 | RCP Ⅱ 500×2000（柔性接头B型承插口管） | —— | 2018-06-05 | ≥32 | 36 | 112.5% | ≥48 | 54 | 112.5% | ≥15 | 18 | 120%
13 | 钢筋混凝土排水管 | 贵州省遵义市竞馨建材有限责任公司 | 遵义市南部新区龙坑镇梳池社区47号 | RCP Ⅱ 800×2000（刚性接头平口管） | —— | 2018-06-07 | ≥54 | 59 | 109.3% | ≥81 | 89 | 109.9% | ≥15 | 20 | 133.3%
14 | 钢筋混凝土排水管 | 遵义市板山排污水泥管厂 | 遵义市新蒲新区礼仪办礼仪村花檬组 | RCP Ⅱ 800×2000（刚性接头平口管） | —— | 2018-06-01 | ≥54 | 60 | 111.1% | ≥81 | 90 | 111.1% | ≥15 | 20 | 133.3%
15 | 钢筋混凝土排水管 | 六盘水丰瑞科技管业有限公司 | 六盘水市钟山区双戛乡中箐村一组 | RCP Ⅱ 1800×2000（柔性接头企口管） | —— | 2018-07-03 | ≥120 | 126 | 105% | ≥180 | 198 | 110% | ≥20 | 22 | 110%
16 | 钢筋混凝土排水管 | 安顺隆通水泥制品有限公司 | 安顺市西秀区宁谷镇上苑村 | RCP Ⅱ 1200×2000（刚性接头平口管） | —— | 2018-05-05 | ≥81 | 89 | 109.9% | ≥120 | 138 | 115% | ≥20 | 50 | 250%
17 | 钢筋混凝土排水管 | 安顺市鑫兴建材有限公司 | 安顺市西秀区轿子山镇青山村 | RCP Ⅱ 1400×2500（柔性接头企口管） | —— | 2018-05-10 | ≥93 | 102 | 109.7% | ≥140 | 161 | 115% | ≥20 | 64 | 320%
18 | 钢筋混凝土排水管 | 安顺万顺水泥制品技术开发有限公司 | 安顺市西秀区大西桥镇 | RCP Ⅱ 800×2000（刚性接头平口管） | —— | 2018-07-05 | ≥54 | 56 | 103.7% | ≥81 | 86 | 106.2% | ≥15 | 20 | 133.3%
19 | 钢筋混凝土排水管 | 安顺市平坝区昊龙水泥制品厂 | 安顺市平坝区十字乡青山村 | RCP Ⅱ 800×2000（刚性接头平口管） | —— | 2018-05-10 | ≥54 | 62 | 114.8% | ≥81 | 93 | 114.8% | ≥15 | 35 | 233.3%
20 | 钢筋混凝土排水管 | 贵州富盛达管业有限责任公司 | 安顺市平坝区夏云镇（丰源加油站旁） | RCP Ⅱ 1200×2000（柔性接头承插口管） | —— | 2018-06-03 | ≥81 | 89 | 109.9% | ≥120 | 132 | 110% | ≥20 | 55 | 275%
21 | 钢筋混凝土排水管 | 贵州联盛青龙建材有限公司 | 安顺市普定县白岩镇薛家村 | RCP Ⅱ 600×2000（刚性接头平口管） | —— | 2018-06-10 | ≥40 | 44 | 110% | ≥60 | 63 | 105% | ≥15 | 18 | 120%
22 | 钢筋混凝土排水管 | 七星关区裕兴建材厂 | 毕节市七星关区鸭池镇下坝村新街组 | RCP Ⅱ 800×2000（刚性接头平口管） | —— | 2018-06-16 | ≥54 | 56 | 103.7% | ≥81 | 89 | 109.9% | ≥15 | 24 | 160%
23 | 钢筋混凝土排水管 | 金沙明华混凝土预制构件有限公司 | 毕节市金沙县城关镇龙凤加油站对面 | RCP Ⅱ 1000×2000（刚性接头平口管） | —— | 2018-06-15 | ≥69 | 72 | 104.3% | ≥100 | 108 | 108% | ≥15 | 21 | 140%
24 | 钢筋混凝土排水管 | 贵州织金瑞鑫建材有限公司 | 毕节市织金县城关镇北门村 | RCP Ⅱ 600×2000（刚性接头平口管） | —— | 2018-06-27 | ≥40 | 42 | 105% | ≥60 | 66 | 110% | ≥15 | 21 | 140%
25 | 钢筋混凝土排水管 | 铜仁东华科技管业开发有限公司 | 铜仁市碧江区茅溪村肖家组 | RCP Ⅱ 800×2000（刚性接头平口管） | —— | 2018-06-16 | ≥54 | 60 | 111.1% | ≥81 | 89 | 109.9% | ≥15 | 27 | 180%
26 | 钢筋混凝土排水管 | 铜仁市碧江区九分部桃园大道预制场 | 铜仁市碧江区滑石乡三寨村下寨 | RCP Ⅱ 1200×2000 | —— | 2018-05-18 | ≥81 | 83 | 102.5% | ≥120 | 123 | 102.5% | ≥20 | 25 | 125%
27 | 钢筋混凝土排水管 | 江口县聚加水泥制品加工厂 | 铜仁市江口县双江镇金钟村龙四组 | RCP Ⅱ 800×2000（刚性接头平口管） | —— | 2018-06-12 | ≥54 | 60 | 111.1% | ≥81 | 85 | 104.9% | ≥15 | 27 | 180%
28 | 钢筋混凝土排水管 | 玉屏县新兴水泥制品厂 | 铜仁市玉屏县皂角坪办事处皂角坪村 | RCP Ⅱ 1200×2000（柔性接头B型承插口管） | —— | 2018-05-29 | ≥81 | 89 | 109.9% | ≥120 | 144 | 120% | ≥20 | 22 | 110%
29 | 钢筋混凝土排水管 | 重庆如山建材有限公司思南分公司 | 铜仁市思南县沙洲社区响水滩组 | RCP Ⅰ 600×2000（柔性接头B型承插口管） | —— | 2018-06-11 | ≥25 | 26 | 104% | ≥38 | 40 | 105.3% | ≥15 | 18 | 120%
30 | 钢筋混凝土排水管 | 松桃三合下水管厂 | 铜仁市松桃县蓼皋街道办事处粑坳坡脚 | RCP Ⅱ 1000×2000（刚性接头平口管） | —— | 2018-05-28 | ≥69 | 73 | 105.8% | ≥100 | 100 | 100% | ≥15 | 23 | 153.3%
31 | 钢筋混凝土排水管 | 松桃兴华建材有限公司 | 铜仁市松桃县太平营乡老寨村三组 | RCP Ⅱ 1000×2000（刚性接头平口管） | —— | 2018-06-06 | ≥69 | 69 | 100% | ≥100 | 105 | 105% | ≥15 | 23 | 153.3%
32 | 钢筋混凝土排水管 | 贵州省松桃县大兴福达水泥制管厂 | 铜仁市高新技术产业开发区大兴街道大坳田 | RCP Ⅱ 800×2000（刚性接头企口管） | —— | 2018-05-18 | ≥54 | 62 | 114.8% | ≥81 | 89 | 109.9% | ≥15 | 23 | 153.3%
33 | 钢筋混凝土排水管 | 贵州富仁建材有限公司凯里分公司 | 黔东南州凯里市万潮镇产业园区-20 | RCP Ⅱ 1500×2000（柔性接头企口管） | —— | 2018-08-15 | ≥99 | 104 | 105.1% | ≥150 | 162 | 108% | ≥20 | 24 | 120%
34 | 钢筋混凝土排水管 | 都匀市鑫闽源管业建材有限公司 | 黔南州都匀市北出口七星山处（原桥梁厂处） | RCP Ⅱ 1200×2000（刚性接头平口管） | —— | 2018-07-08 | ≥81 | 134 | 165.4% | ≥120 | 210 | 175% | ≥20 | 25 | 125%
35 | 钢筋混凝土排水管 | 黔南州鑫闽泰管业建材有限公司 | 黔南州都匀市小围寨栋青树村 | RCP Ⅱ 2000×2000（刚性接头平口管） | —— | 2018-07-05 | ≥134 | 134 | 100% | ≥200 | 210 | 105% | ≥20 | 28 | 140%
36 | 钢筋混凝土排水管 | 都匀市永丰建材厂 | 黔南州都匀市开发区剑江村五组 | RCP Ⅱ 1200×2000（刚性接头平口管） | —— | 2018-06-18 | ≥81 | 85 | 104.9% | ≥120 | 126 | 105% | ≥20 | 25 | 125%
37 | 钢筋混凝土排水管 | 贵州信通源建材有限责任公司 | 黔南州贵定县昌明经济开发区闽商产业园 | RCP Ⅱ 1500×2000（刚性接头平口管） | —— | 2018-06-11 | ≥99 | 104 | 105.1% | ≥150 | 158 | 105.3% | ≥20 | 31 | 155%
38 | 钢筋混凝土排水管 | 瓮安鑫源环保建材有限公司 | 黔南州瓮安县工业园区 | RCP Ⅱ 1000×2000（刚性接头平口管） | —— | 2018-06-05 | ≥69 | 73 | 105.8% | ≥100 | 110 | 110% | ≥15 | 21 | 140%
39 | 钢筋混凝土排水管 | 长顺县乾诚建材有限公司 | 黔南州长顺县广顺镇洞口村小寨组 | RCP Ⅱ 1500×2000（柔性接头企口管） | —— | 2018-06-06 | ≥99 | 104 | 105.1% | ≥150 | 161 | 107.3% | ≥20 | 28 | 140%
40 | 钢筋混凝土排水管 | 贵州盛虹管业科技有限公司 | 黔南州长顺县广顺镇牛安营村 | RCP Ⅱ 1500×2000（柔性接头企口管） | —— | 2018-06-05 | ≥99 | 104 | 105.1% | ≥150 | 158 | 105.3% | ≥20 | 29 | 145%
41 | 钢筋混凝土排水管 | 贵州富仁混凝土构件有限公司 | 黔南州龙里县经济开发区龙山工业园 | RCP Ⅱ 1000×2000（刚性接头平口管） | —— | 2018-06-02 | ≥69 | 76 | 110.1% | ≥100 | 110 | 110% | ≥15 | 24 | 160%
42 | 钢筋混凝土排水管 | 都匀开发区茂源建材有限责任公司 | 黔南州都匀经济开发区洛邦镇附城村四组 | RCP Ⅰ 1000×2000（刚性接头平口管） | —— | 2018-07-04 | ≥40 | 44 | 110% | ≥60 | 63 | 105% | ≥15 | 22 | 146.7%
43 | 钢筋混凝土排水管 | 兴义市通达水泥制品厂 | 黔西南州兴义市桔山办酸枣村宜化大道 | RCP Ⅰ 800×2000（刚性接头平口管） | —— | 2018-06-20 | ≥33 | 35 | 106.1% | ≥50 | 52 | 104% | ≥15 | 31 | 206.7%
44 | 钢筋混凝土排水管 | 兴义市恒泰水泥制品有限公司 | 黔西南州兴义市郑屯镇前丰村龙井三组 | RCP Ⅰ 800×2000（刚性接头平口管） | —— | 2018-06-10 | ≥33 | 35 | 106.1% | ≥50 | 52 | 104% | ≥15 | 31 | 206.7%
45 | 钢筋混凝土排水管 | 兴义市兴顺水泥预制厂 | 黔西南州兴义市下五屯办坝佑村笔架山六组 | RCP Ⅰ 1000×2000（刚性接头平口管） | —— | 2018-07-06 | ≥40 | 42 | 105% | ≥60 | 63 | 105% | ≥15 | 40 | 266.7%
46 | 钢筋混凝土排水管 | 兴义市明信建材有限公司 | 黔西南州兴义市坪东办锅底河村大箐口组 | RCP Ⅰ 1500×2000（刚性接头平口管） | —— | 2018-06-30 | ≥60 | 63 | 105% | ≥90 | 94 | 104.4% | ≥20 | 25 | 125%
47 | 钢筋混凝土排水管 | 贵州顶效开发区天一水泥制品厂 | 黔西南州义龙试验区顶效镇木陇社区鸭子寨组 | RCP Ⅱ 1000×2000（刚性接头平口管） | —— | 2018-06-07 | ≥69 | 72 | 104.3% | ≥100 | 105 | 105% | ≥15 | 22 | 146.7%
48 | 钢筋混凝土排水管 | 义龙试验区仁和水泥制品厂 | 黔西南州义龙试验区万屯镇万屯村三组 | RCP Ⅱ 600×2000（刚性接头平口管） | —— | 2018-07-06 | ≥40 | 42 | 112.1% | ≥60 | 63 | 105% | ≥15 | 24 | 160%
49 | 钢筋混凝土排水管 | 贵州金安实业水泥制品有限公司 | 贵州省贵安新区中八劳教所一大队 | RCP Ⅱ 1000×2000（柔性接头承插口管） | —— | 2018-06-11 | ≥69 | 79 | 114.5% | ≥100 | 110 | 110% | ≥15 | 27 | 180%