## Sheet1
附件 2019年磷石膏建材产品质量专项监督抽查产品及企业名单
序号 | 产品名称 | 被抽查单位名称 | 被抽查单位地址 | 产品规格型号 | 注册商标 | 生产日期 （批号） | 检验项目 | 检验结果 | 不合格项目实测值 | 不合格项目标准值
1 | 抹灰石膏 | 贵阳松源建材有限公司 | 贵阳市花溪区桐木岭（贵州花溪机械厂内） | L | —— | 2018-10-23 | 凝结时间、保水率、抗折强度、抗压强度、拉伸粘结强度、体积密度、放射性 | 合格 | —— | ——
2 | 抹灰石膏 | 贵州皓科新型材料有限公司 | 贵阳市乌当区新添寨兴达小区１号楼三单元５号 | L | —— | 2018-08-15 | 凝结时间、保水率、抗折强度、抗压强度、拉伸粘结强度、体积密度、放射性 | 合格 | —— | ——
3 | 石膏砌块 | 贵阳乌当湘黔中天装饰建材有限公司 | 贵阳市乌当区高新办事处阿栗村委会 | KP（666×500×100）mm | —— | 2018-07-15 | 表观密度、断裂荷载、放射性 | 合格 | —— | ——
4 | 磷石膏 | 开阳县明阳磷石膏有限公司 | 贵阳市开阳县双流镇凉水井村 |  | —— | 2018-10-23 | 硫酸钙、标准稠度用水量、沸煮安定性、水泥胶砂流动度、水泥胶砂抗压强度、凝结时间、放射性 | 合格 | —— | ——
5 | 建筑石膏粉 | 息烽捷浪建材开发有限公司 | 贵阳市息烽县温泉镇西洋肥业有限公司内 | P 2.0 | —— | 2018-10-15 | 细度（0.2mm方孔筛筛余）、凝结时间、2h抗折强度、2h抗压强度、放射性 | 合格 | —— | ——
6 | 建筑石膏粉 | 贵州鸿海石膏粉产业有限公司 | 贵阳市息烽县温泉镇光荣村 | P 2.0 | —— | 2018-10-25 | 细度（0.2mm方孔筛筛余）、凝结时间、2h抗折强度、2h抗压强度、放射性 | 合格 | —— | ——
7 | 石膏砌块 | 贵州开磷磷石膏综合利用有限公司 | 贵阳市息烽县小寨坝镇 | KP（600×300×200）mm | —— | 2018-09-25 | 表观密度、断裂荷载、放射性 | 合格 | —— | ——
8 | 蒸压加气混凝土砌块 | 贵州开磷磷石膏综合利用有限公司 | 贵阳市息烽县小寨坝镇 | A3.5 B06 600×200×100 | —— | 2018-09-25 | 强度级别、干密度、干燥收缩值、导热系数（干态）、抗冻性、放射性 | 合格 | —— | ——
9 | 复合黄磷渣胶凝粉 | 贵州开磷磷石膏综合利用有限公司 | 贵阳市息烽县小寨坝镇 | M20 | —— | 2018-09-28 | 细度、凝结时间、3d抗压强度、28d抗压强度、3d抗折强度、28d抗折强度、放射性 | 合格 | —— | ——
10 | 磷石膏基新型砂浆 | 贵州开磷磷石膏综合利用有限公司 | 贵阳市息烽县小寨坝镇 | LSGSJ-1.8 | —— | 2018-09-05 | 细度、凝结时间、2h抗压强度、2h抗折强度、放射性 | 合格 | —— | ——
11 | 改性磷石膏充填混凝土 | 贵州开磷磷石膏综合利用有限公司 | 贵阳市息烽县小寨坝镇 |  | —— | 2018-10-10 | 28d抗压强度、放射性 | 合格 | —— | ——
12 | 高钙质复合墙板 | 贵州开磷磷石膏综合利用有限公司 | 贵阳市息烽县小寨坝镇 | FHQB-S-N | —— | 2018-09-05 | 含水率、抗弯强度、抗弯弹性模量、板面握钉力、邵氏硬度、吸水厚度膨胀率、剥离力、放射性 | 合格 | —— | ——
13 | 装饰石膏板 | 修文县章桓建材厂 | 贵阳市修文县龙场镇马口村一组 | P（600×600×11）mm | —— | 2018-09-25 | 单位面积质量、含水率、断裂荷载、放射性 | 合格 | —— | ——
14 | 蒸压加气混凝土砌块 | 贵州好元新型建材有限公司 | 贵阳市清镇市云岭西路中段 | A3.5 B06 600×200×100 | —— | 2018-10-26 | 强度级别、干密度、干燥收缩值、导热系数（干态）、抗冻性、放射性 | 合格 | —— | ——
15 | 蒸压加气混凝土砌块 | 清镇顺发新型环保节能建材有限公司 | 贵阳市清镇市站街镇铝加工园区贵州广铝北门旁 | A3.5 B06 600×200×100 | —— | 2018-10-20 | 强度级别、干密度、干燥收缩值、导热系数（干态）、抗冻性、放射性 | 合格 | —— | ——
16 | 石膏砌块 | 遵义汉丰装饰材料有限责任公司 | 遵义市南部新区深溪镇永安大道55号 | KP（666×500×100）mm | —— | 2018-09-20 | 表观密度、断裂荷载、放射性 | 合格 | —— | ——
17 | 抹灰石膏 | 贵州砂浆博士科技有限公司 | 安顺市平坝区夏云工业园区 | 底层抹灰石膏 | —— | 2018-11-06 | 凝结时间、保水率、抗折强度、抗压强度、拉伸粘结强度、体积密度、放射性 | 合格 | —— | ——
18 | 蒸压加气混凝土砌块 | 福泉市恒兴建材有限责任公司 | 黔南州福泉市凤山工业聚集区 | A5.0 B07 600×200×100 | —— | 2018-10-20 | 强度级别、干密度、干燥收缩值、导热系数（干态）、抗冻性、放射性 | 合格 | —— | ——
19 | 石膏砌块 | 贵州正霸新材料科技有限公司 | 黔南州福泉市经开区综合办公楼四楼 | KF（600×247×200）mm | —— | 2018-10-15 | 表观密度、断裂荷载、放射性 | 合格 | —— | ——
20 | 装饰纸面石膏板 | 贵州泰福石膏有限公司 | 黔南州福泉市马场坪办事处 | P（600×600×9）mm | —— | 2018-10-24 | 单位面积质量、断裂荷载（横向）、护面纸与石膏芯的粘结性、含水率、放射性 | 合格 | —— | ——
21 | 纸面石膏板 | 贵州泰福石膏有限公司 | 黔南州福泉市马场坪办事处 | PJ （2400×1200×9.5）mm | —— | 2018-10-17 | 面密度、纵向断裂荷载、横向断裂荷载、棱边硬度、端头硬度、抗冲击性、护面纸与石膏芯的粘结性、放射性 | 合格 | —— | ——
22 | 建筑隔墙用轻质条板 | 贵州上和筑新材料科技有限公司 | 黔南州福泉市金山办事处金山信息社宿舍1幢4楼 | （2950×600×100）mm | —— | 2018-09-03 | 抗冲击性能、抗弯承载、抗压强度、软化系数、面密度、含水率、干燥收缩值、吊挂力、抗冻性、放射性 | 合格 | —— | ——
23 | 建筑隔墙用轻质条板 | 贵州福泉蓝图住宅产业化有限公司 | 黔南州福泉市马场坪办事处瓮福化工公司园区内 | （3000×600×120）mm | —— | 2018-09-13 | 抗冲击性能、抗弯承载、抗压强度、软化系数、面密度、含水率、干燥收缩值、吊挂力、抗冻性、放射性 | 合格 | —— | ——
24 | 普通硅酸盐水泥 | 贵州惠水西南水泥有限公司 | 黔南州惠水县长田工业园区 | P·O 42.5 | —— | 2018-11-05 | 三氧化硫、氧化镁、氯离子、烧失量、安定性（沸煮法）、初凝时间、终凝时间、3天抗折强度、3天抗压强度、28天抗折强度、28天抗压强度 | 合格 | —— | ——
25 | 普通硅酸盐水泥 | 贵州豪龙水泥有限公司 | 黔南州惠水县高镇镇赤土村 | P·O 42.5 | —— | 2018-11-04 | 三氧化硫、氧化镁、氯离子、烧失量、安定性（沸煮法）、初凝时间、终凝时间、3天抗折强度、3天抗压强度、28天抗折强度、28天抗压强度 | 合格 | —— | ——
26 | 蒸压加气混凝土砌块 | 遵义永诚环保建材有限公司 | 遵义市南部新区和平大道和平工业园区 | A3.5 B06 600×200×100 | —— | 2018-10-10 | 强度级别、干密度、干燥收缩值、导热系数（干态）、抗冻性、放射性 | 不合格 | 干密度：638kg/m³ | 干密度：≤625kg/m³
27 | 蒸压加气混凝土砌块 | 贵州大龙福泉新型建材有限公司 | 铜仁市大龙经济开发区达家湾 | A3.5 B06 600×200×100 | —— | 2018-09-30 | 强度级别、干密度、干燥收缩值、导热系数（干态）、抗冻性、放射性 | 不合格 | 干密度：738kg/m³ | 干密度：≤625kg/m³
28 | 抹灰石膏 | 贵州越腾保温建材有限公司 | 黔东南州雷山县望丰乡乌迭村 | L型 | —— | 2018-10-25 | 凝结时间、保水率、抗折强度、抗压强度、拉伸粘结强度、体积密度、放射性 | 不合格 | 体积密度：1059kg/m³ | 体积密度：≤1000kg/m³