## Sheet1
附件： 省市场监管局2019年人造板产品质量监督抽查产品及企业名单
序号 | 产品名称 | 被抽查单位名称 | 被抽查单位地址 | 产品规格型号 | 注册商标 | 生产日期 （批号） | 检验项目 | 检验结果 | 不合格项目实测值 | 不合格项目标准值
1 | 刨花板 | 贵州鸿运木业有限公司 | 安顺市平坝区夏云工业园区贵州双木农机公司内 | 2440×1220×18（mm） |  | 2018-11-14 | 静曲强度(>13mm～20mm),内胶合强度(>13mm～20mm),表面胶合强度,吸水厚度膨胀率,甲醛释放量（气候箱法） | 合格
2 | 细木工板 | 遵义上佳木业开发有限责任公司 | 贵州省遵义市新蒲新区新舟镇北部工业园区 | 1220×2440×17（mm） |  | 2018-11-02 | 含水率,横向静曲强度,表面胶合强度,胶合强度,甲醛释放量(气候箱法) | 合格
3 | 普通胶合板 | 贵州福佰森装饰材料有限公司 | 安顺市平坝区夏云工业园贵州贵屹小企业创业园 | 2440×1220×18（mm） |  | 2018-11-10 | 含水率,胶合强度,甲醛释放量 | 合格
4 | 混凝土模板用胶合板 | 贵州省平塘县黔林木业有限责任公司 | 平塘县平湖镇吉古村 | 1830×915×14（mm） |  | 2018-11-10 | 含水率,静曲强度(≥12～﹤15),弹性模量(≥12～﹤18),浸渍剥离性能,胶合强度,静曲强度(≥12～﹤18) | 合格
5 | 实木拼接板 | 三都水族自治县万强木业有限公司 | 三都水族自治县交梨工业园区 | 2000×1200×15（mm） |  | 2018-09-20 | 含水率,胶层浸渍剥离,侧拼抗剪强度,甲醛释放限量（气候箱法） | 合格
6 | 普通胶合板 | 黔西南州宏森木业有限公司 | 兴义市马岭镇红星村工业园区 | 1220×2440×7（mm） |  | 2018-10-20 | 含水率,胶合强度,甲醛释放量 | 合格
7 | 混凝土模板用胶合板 | 黔西南州兴义市华隆木业有限公司 | 兴义市马岭镇团结村 | 1830×915×14（mm） |  | 2018-11-13 | 含水率,静曲强度(≥12～﹤15),弹性模量(≥12～﹤18),浸渍剥离性能,胶合强度,静曲强度(≥12～﹤18) | 合格
8 | 普通胶合板 | 册亨奇松林业发展有限责任公司 | 黔西南州册亨县巧马工业园区 | 2440×1220×17（mm） | 南盘江 | 2018-11-13 | 含水率,胶合强度,甲醛释放量 | 合格
9 | 普通胶合板 | 册亨奇松林业发展有限责任公司 | 黔西南州册亨县巧马工业园区 | 2440×1220×5（mm） |  | 2018-04-20 | 甲醛释放量,含水率,胶合强度 | 合格
10 | 混凝土模板用胶合板 | 三都县水族自治县荣昌农木发展有限公司 | 三都县九阡镇水各村 | 1830×915×13（mm） |  | 2018-09-10 | 含水率,静曲强度(≥12～﹤15),弹性模量(≥12～﹤18),浸渍剥离性能,胶合强度,静曲强度(≥12～﹤18) | 合格
11 | 细木工板 | 贵州群山木业有限公司 | 三都水族自治县交梨工业园区 | 2440×1220×17（mm） |  | 2018-11-12 | 含水率,横向静曲强度,胶合强度,甲醛释放量(气候箱法) | 合格
12 | 细木工板 | 锦屏县寰宇木业有限公司 | 贵州省锦屏县三江镇卦治村 | 2440×1220×17（mm） | 清水江 | 2018-11-04 | 含水率,横向静曲强度,表面胶合强度,胶合强度,甲醛释放量(气候箱法) | 合格
13 | 细木工板 | 锦屏县寰宇木业有限公司 | 贵州省锦屏县三江镇卦治村 | 2440×1220×17（mm） | 清水江 | 2018-11-12 | 含水率,横向静曲强度,表面胶合强度,胶合强度,甲醛释放量(气候箱法) | 合格
14 | 实木拼接板 | 锦屏县锦源木业有限公司 | 锦屏县三江镇卦治村 | 1900×1200×15（mm） |  | 2018-11-12 | 含水率,胶层浸渍剥离,侧拼抗剪强度,甲醛释放限量（气候箱法） | 合格
15 | 实木拼接板 | 锦屏县锦源木业有限公司 | 锦屏县三江镇卦治村 | 1900×1200×12（mm） |  | 2018-11-10 | 含水率,胶层浸渍剥离,侧拼抗剪强度,甲醛释放限量（气候箱法） | 合格
16 | 细木工板 | 贵州福林福木业工贸有限责任公司 | 贵州省榕江县忠诚镇 | 2440×1220×15（mm） | FLF | 2018-11-04 | 含水率,横向静曲强度,胶合强度,甲醛释放量(气候箱法) | 合格
17 | 细木工板 | 贵州福林福木业工贸有限责任公司 | 贵州省榕江县忠诚镇 | 2440×1220×17（mm） | FLF | 2018-11-10 | 含水率,横向静曲强度,胶合强度,甲醛释放量(气候箱法) | 合格
18 | 细木工板 | 贵州永盛木业有限责任公司 | 贵州省黔东南苗族侗族自治州榕江县忠诚镇王岭村 | 2440×1220×17（mm） | 榕盛裕豪 | 2018-11-02 | 含水率,横向静曲强度,胶合强度,甲醛释放量(气候箱法) | 合格
19 | 普通胶合板 | 贵州永盛木业有限责任公司 | 贵州省榕江县忠诚镇王岭村 | 2440×1220×18（mm） | 榕盛裕豪 | 2018-11-04 | 含水率,胶合强度,甲醛释放量 | 合格
20 | 细木工板 | 贵州甘力木业有限公司 | 榕江县古州镇石灰厂村 | 2440×1220×15（mm） | 甘力 | 2018-11-06 | 含水率,横向静曲强度,胶合强度,甲醛释放量(气候箱法) | 合格
21 | 细木工板 | 贵州甘力木业有限公司 | 榕江县古州镇石灰厂村 | 2440×1220×16（mm） | 甘力 | 2018-11-06 | 含水率,横向静曲强度,胶合强度,甲醛释放量(气候箱法) | 合格
22 | 细木工板 | 贵州华宏木业有限公司 | 榕江县城东工业园区 | 2440×1220×15（mm） | 小龙人 | 2018-11-05 | 含水率,横向静曲强度,胶合强度,甲醛释放量(气候箱法) | 合格
23 | 细木工板 | 贵州华宏木业有限公司 | 榕江县城东工业园区 | 2440×1220×16（mm） | 小龙人 | 2018-11-06 | 含水率,横向静曲强度,胶合强度,甲醛释放量(气候箱法) | 合格
24 | 细木工板 | 贵州省榕江县华森木业有限公司 | 贵州省黔东南苗族侗族自治州州榕江县工业园区 | 2440×1220×14.5（mm） |  | 2018-11-10 | 含水率,横向静曲强度,胶合强度,甲醛释放量(气候箱法) | 合格
25 | 实木拼接板 | 贵州省榕江县华森木业有限公司 | 贵州省黔东南苗族侗族自治州榕江县工业园区 | 2440×1220×16（mm） |  | 2018-11-10 | 含水率,胶层浸渍剥离,侧拼抗剪强度,甲醛释放限量（气候箱法） | 合格
26 | 指接板 | 贵州凯里经济开发区金荣木业有限责任公司 | 凯里经济开发区第二工业园区 | 2440×1220×18（mm） |  | 2018-11-20 | 含水率,指接抗弯强度,胶层浸渍剥离,甲醛释放限量 | 合格
27 | 实木地板 | 贵州凯里经济开发区金荣木业有限责任公司 | 凯里经济开发区第二工业园区 | 760×95×18（mm） | 金荣 | 2018-11-02 | 含水率,漆膜表面耐磨,漆膜附着力,漆膜硬度 | 合格
28 | 实木拼接板 | 榕江县皖江园木业有限公司 | 榕江县忠诚镇木玉形 | 1800×1200×12（mm） |  | 2018-11-05 | 含水率,胶层浸渍剥离,侧拼抗剪强度,甲醛释放限量（气候箱法） | 合格
29 | 实木拼接板 | 榕江县板桥木业有限责任公司 | 贵州省黔东南苗族侗族自治州榕江县忠诚镇 | 2100×1200×19（mm） |  | 2018-11-15 | 含水率,胶层浸渍剥离,侧拼抗剪强度,甲醛释放限量（气候箱法） | 合格
30 | 细木工板 | 贵州华宏木业有限公司 | 榕江县城东工业园区 | 2440×1220×17（mm） | 小龙人 | 2018-11-07 | 含水率,横向静曲强度,表面胶合强度,胶合强度,甲醛释放量(气候箱法) | 合格
31 | 细木工板 | 榕江县五榕木业有限责任公司 | 贵州省黔东南州榕江县古州镇口寨村 | 2440×1220×17（mm） | 五榕 | 2018-10-18 | 含水率,横向静曲强度,胶合强度,甲醛释放量(气候箱法) | 合格
32 | 柜子板 | 贵州永恒丰木业有限公司 | 从江县丙妹镇大融村 | 1900×1200×12（mm） | 黔杉 | 2018-11-10 | 含水率,胶层浸渍剥离,侧拼抗剪强度,甲醛释放限量（气候箱法） | 合格
33 | 柜子板 | 锦屏县胜利木业有限公司 | 锦屏县三江镇银洞(原林化厂) | 1800×1200×15（mm） |  | 2018-11-20 | 含水率,胶层浸渍剥离,侧拼抗剪强度,甲醛释放限量（气候箱法） | 合格
34 | 柜子板 | 贵州鸿辉木业技术有限公司 | 锦屏县三江镇卦治工业园 | 1800×1200×15（mm） |  | 2018-11-12 | 含水率,胶层浸渍剥离,侧拼抗剪强度,甲醛释放限量（气候箱法） | 合格
35 | 细木工板 | 锦屏县东南木业有限公司 | 锦屏县三江镇卦治村 | 2440×1220×17（mm） |  | 2018-11-20 | 含水率,横向静曲强度,胶合强度,甲醛释放量(气候箱法) | 合格
36 | 柜子板 | 贵州森华木业有限公司 | 锦屏县平略镇林星村 | 1800×1200×14.8（mm） |  | 2018-11-10 | 含水率,胶层浸渍剥离,侧拼抗剪强度,甲醛释放限量（气候箱法） | 合格
37 | 实木拼接板 | 贵州天丰木业有限公司 | 贵州省黔东南州锦屏县敦寨镇敦寨村 | 2440×1220×16.8（mm） |  | 2018-11-02 | 含水率,指接抗弯强度,胶层浸渍剥离,甲醛释放限量（气候箱法） | 合格
38 | 竹集成材地板 | 贵州新锦竹木制品有限公司 | 贵州省遵义市赤水市工业大道与万鲢路交叉口南侧处 | 960×130×15mm |  | 2018-11-07 | 含水率,静曲强度,浸渍剥离试验,表面漆膜耐磨性,表面漆膜耐污染性,表面漆膜附着力,表面抗冲击性能,甲醛释放限量（气候箱法） | 合格
39 | 柜子板 | 从江县联兴木业有限责任公司 | 从江县下江镇小溪内 | 1800×1200×14（mm） |  | 2018-11-15 | 含水率,胶层浸渍剥离,侧拼抗剪强度,甲醛释放限量（气候箱法） | 合格
40 | 普通胶合板 | 贵州龙盛科技发展有限公司 | 黔南布依族苗族自治州龙里县高新技术产业园区 | 2440×1220×15（mm） |  | 2018-10-25 | 含水率,胶合强度,甲醛释放量 | 合格
41 | 普通胶合板 | 贵州龙盛科技发展有限公司 | 黔南布依族苗族自治州龙里县高新技术产业园区 | 2440×1220×18（mm） |  | 2018-10-20 | 含水率,胶合强度,甲醛释放量 | 合格
42 | 浸渍纸层压木质地板 | 贵州福思睿木业有限公司 | 黔南布依族苗族自治州龙里县开发区龙山工业园 | 809×149×12（mm） 1107 | 福思睿 | 2018-11-16 | 含水率,吸水厚度膨胀率,表面胶合强度,内结合强度,表面耐磨,表面耐污染腐蚀,甲醛释放量 | 合格
43 | 浸渍纸层压木质地板 | 贵州福思睿木业有限公司 | 黔南布依族苗族自治州龙里县开发区龙山工业园 | 1222×170×12（mm） 5559 | 福思睿 | 2018-11-19 | 含水率,吸水厚度膨胀率,表面胶合强度,内结合强度,表面耐磨,表面耐污染腐蚀,甲醛释放量 | 合格
44 | 浸渍胶膜纸饰面刨花板 | 贵州瑞祥科技有限公司 | 黔南布依族苗族自治州龙里县经济开发区龙山工业园 | 2440×1220×18（mm） |  | 2018-11-27 | 表面胶合强度,内结合强度,表面耐污染腐蚀,表面耐磨,表面耐香烟灼烧,甲醛释放量（气候箱法）,表面耐干热,表面耐龟裂 | 合格
45 | 浸渍胶膜纸饰面刨花板 | 贵州龙里金帝木业有限公司 | 黔南布依族苗族自治州龙里县北部工业园区 | 2440×1220×18（mm） |  | 2018-11-15 | 表面胶合强度,内结合强度,表面耐污染腐蚀,表面耐磨,表面耐香烟灼烧,甲醛释放量（气候箱法）,表面耐干热,表面耐龟裂 | 合格
46 | 浸渍胶膜纸饰面刨花板 | 贵州鑫润峰家私有限公司 | 贵州省龙里县开发区谷脚工业园 | 2440×1220×15（mm） |  | 2018-11-26 | 表面胶合强度,内结合强度,表面耐污染腐蚀,表面耐磨,表面耐香烟灼烧,甲醛释放量（气候箱法）,表面耐干热,表面耐龟裂 | 合格
47 | 浸渍胶膜纸饰面刨花板 | 贵州鑫润峰家私有限公司 | 贵州省龙里县开发区谷脚工业园 | 2440×1220×18（mm） |  | 2018-11-26 | 表面胶合强度,内结合强度,表面耐污染腐蚀,表面耐磨,表面耐香烟灼烧,甲醛释放量（气候箱法）,表面耐干热,表面耐龟裂 | 合格
48 | 浸渍胶膜纸饰面刨花板 | 龙里县谷脚镇云成装饰材料厂 | 龙里县谷脚镇空港工业园区 | 2440×1220×18（mm） |  | 2018-11-08 | 表面胶合强度,内结合强度,表面耐污染腐蚀,表面耐磨,表面耐香烟灼烧,甲醛释放量（气候箱法）,表面耐干热,表面耐龟裂 | 合格
49 | 浸渍胶膜纸饰面纤维板 | 龙里县谷脚镇云成装饰材料厂 | 龙里县谷脚镇空港工业园区 | 2440×1220×18（mm） |  | 2018-11-12 | 内结合强度（密度0.65~0.8）,表面耐污染腐蚀,表面耐磨,表面耐香烟灼烧,表面耐干热,表面耐龟裂,表面胶合强度(密度0.65~0.8),甲醛释放量（气候箱法） | 合格
50 | 浸渍纸层压木质地板 | 贵州力德地板有限公司 | 黔南布依族苗族自治州龙里县高新科技产业园区 | 1222×205×12（mm） | 欧越轩 | 2018-10-29 | 含水率,吸水厚度膨胀率,表面胶合强度,内结合强度,表面耐磨,表面耐污染腐蚀,甲醛释放量 | 合格
51 | 浸渍纸层压木质地板 | 贵州力德地板有限公司 | 黔南布依族苗族自治州龙里县高新科技产业园区 | 815×153×12（mm） | 力人 | 2018-10-15 | 含水率,吸水厚度膨胀率,表面胶合强度,内结合强度,表面耐磨,表面耐污染腐蚀,甲醛释放量 | 合格
52 | 中密度纤维板 | 贵州恒力源林业科技有限公司 | 黔南布依族苗族自治州龙里县北部工业园区 | 2440×1220×18（mm） | 力人 | 2018-09-02 | 吸水厚度膨胀率,甲醛释放限量（气候箱法）,静曲强度,内结合强度,表面胶合强度 | 合格
53 | 刨花板 | 贵州建涛木业科技有限公司 | 黔南布依族苗族自治州龙里县高新技术产业园 | 2440×1220×16（mm） |  | 2018-10-18 | 静曲强度(>13mm～20mm),内胶合强度(>13mm～20mm),表面胶合强度,甲醛释放量（气候箱法）,吸水厚度膨胀率 | 合格
54 | 浸渍胶膜纸饰面刨花板 | 贵州恒贵木业有限公司 | 黔南布依族苗族自治州龙里县经济开发区龙山工业园 | 2440×1220×18（mm） |  | 2018-11-25 | 表面胶合强度,内结合强度,表面耐污染腐蚀,表面耐磨,表面耐香烟灼烧,甲醛释放量（气候箱法）,表面耐干热,表面耐龟裂 | 合格
55 | 刨花板 | 贵州建涛木业科技有限公司 | 黔南布依族苗族自治州龙里县高新技术产业园 | 2440×1220×18（mm） |  | 2018-10-20 | 静曲强度(>13mm～20mm),内胶合强度(>13mm～20mm),表面胶合强度,甲醛释放量（气候箱法）,吸水厚度膨胀率 | 合格
56 | 浸渍胶膜纸饰面刨花板 | 贵阳前佳办公用品厂 | 贵阳市花溪区孟关乡谷立村 | 2440×1220×15（mm） |  | 2018-12-10 | 表面胶合强度,内结合强度,表面耐污染腐蚀,表面耐磨,表面耐香烟灼烧,甲醛释放量（气候箱法）,表面耐干热,表面耐龟裂 | 合格
57 | 浸渍胶膜纸饰面密度板 | 贵阳前佳办公用品厂 | 贵阳市花溪区孟关乡谷立村 | 2440×1220×15（mm） |  | 2018-12-15 | 内结合强度（密度0.65~0.8）,表面耐污染腐蚀,表面耐磨,表面耐香烟灼烧,表面耐干热,表面耐龟裂,表面胶合强度(密度0.65~0.8),甲醛释放量（气候箱法） | 合格
58 | 浸渍胶膜纸饰面刨花板 | 贵阳市南明区鸿迪家具厂 | 贵阳市南明区小碧乡小碧村 | 2440×1220×18（mm） |  | 2018-12-24 | 表面胶合强度,内结合强度,表面耐污染腐蚀,表面耐磨,表面耐香烟灼烧,甲醛释放量（气候箱法）,表面耐干热,表面耐龟裂 | 合格
59 | 浸渍胶膜纸饰面刨花板 | 贵州华晨海棉有限公司 | 黔南州龙里县龙山镇水场村 | 2440×1220×18（mm） |  | 2018-12-12 | 表面胶合强度,内结合强度,表面耐污染腐蚀,表面耐磨,表面耐香烟灼烧,甲醛释放量（气候箱法）,表面耐干热,表面耐龟裂 | 合格
60 | 浸渍胶膜纸饰面刨花板 | 贵阳市南明区富东贴面板厂 | 贵阳市南明区前寨路７号 | 2440×1220×18（mm） |  | 2018-12-26 | 表面胶合强度,内结合强度,表面耐污染腐蚀,表面耐磨,表面耐香烟灼烧,甲醛释放量（气候箱法）,表面耐干热,表面耐龟裂 | 合格
61 | 浸渍胶膜纸饰面刨花板 | 贵阳花溪喻七彩装饰材料有限公司 | 贵阳市花溪区孟关乡五星村 | 2440×1220×18（mm） |  | 2018-12-03 | 表面胶合强度,内结合强度,表面耐污染腐蚀,表面耐磨,表面耐香烟灼烧,甲醛释放量（气候箱法）,表面耐干热,表面耐龟裂 | 合格
62 | 浸渍胶膜纸饰面刨花板 | 贵州新晨扬装饰材料有限公司 | 贵阳市经济技术开发区开发大道222号金钟科技(集团)有限公司5号厂房 | 2440×1220×18（mm） |  | 2018-12-15 | 表面胶合强度,内结合强度,表面耐污染腐蚀,表面耐磨,表面耐香烟灼烧,甲醛释放量（气候箱法）,表面耐干热,表面耐龟裂 | 合格
63 | 浸渍胶膜纸饰面密度板 | 贵州新晨扬装饰材料有限公司 | 贵阳市经济技术开发区开发大道222号金钟科技(集团)有限公司5号厂房 | 1830×1220×12（mm） |  | 2018-12-20 | 内结合强度（密度0.65~0.8）,表面耐污染腐蚀,表面耐磨,表面耐香烟灼烧,表面耐干热,表面耐龟裂,表面胶合强度(密度0.65~0.8),甲醛释放量（气候箱法） | 合格
64 | 浸渍胶膜纸饰面胶合板 | 贵阳小河区天峰装饰材料厂 | 贵阳市小河区金竹镇 | 2440×1220×18（mm） |  | 2019-01-12 | 表面耐划痕,表面耐污染腐蚀,甲醛释放量（气候箱法）,含水率,表面耐磨 | 合格
65 | 浸渍胶膜纸饰面刨花板 | 贵州天峰板业装饰材料有限公司 | 贵州省惠水县濛江街道长田工业园区龙泉项目区 | 2440×1220×18（mm） |  | 2019-01-20 | 表面胶合强度,内结合强度,表面耐污染腐蚀,表面耐磨,表面耐香烟灼烧,甲醛释放量（气候箱法）,表面耐干热,表面耐龟裂 | 合格
66 | 浸渍胶膜纸饰面纤维板 | 贵州天峰板业装饰材料有限公司 | 贵州省惠水县濛江街道长田工业园区龙泉项目区 | 2440×1220×18（mm） |  | 2019-01-20 | 内结合强度（密度0.65~0.8）,表面耐污染腐蚀,表面耐磨,表面耐香烟灼烧,表面耐干热,表面耐龟裂,表面胶合强度(密度0.65~0.8),甲醛释放量（气候箱法） | 合格