## Sheet1
附件： 省市场监管局2019年在建建筑工程新型墙体材料产品质量专项监督抽查产品及企业名单
序号 | 产品名称 | 被抽查单位名称 | 被抽查单位地址 | 产品规格型号 | 注册商标 | 生产日期 （批号） | 检验项目 | 检验结果 | 不合格项目实测值 | 不合格项目标准值
1 | 蒸压加气混凝土砌块 | 贵州达兴宏建材有限公司 | 贵阳市南明区小碧乡秦棋村关田坝[双龙区] | A3.5 B06 600×200×100（mm） | —— | 2018-11-05 | 强度、密度、抗冻性、导热系数、放射性 | 合格 | —— | ——
2 | 蒸压加气混凝土砌块 | 贵州达兴宏建材有限公司 | 贵阳市南明区小碧乡秦棋村关田坝[双龙区] | A3.5 B06 600×200×100（mm） | —— | —— | 强度、密度、抗冻性、导热系数、放射性 | 合格 | —— | ——
3 | 蒸压加气混凝土砌块 | 贵州达兴宏建材有限公司 | 贵阳市南明区小碧乡秦棋村关田坝[双龙区] | A3.5 B06 600×200×100（mm） | —— | —— | 强度、密度、抗冻性、导热系数、放射性 | 合格 | —— | ——
4 | 蒸压加气混凝土砌块 | 贵州源隆新型环保墙体建材有限公司 | 贵阳市白云区沙文镇贵州省沙子哨监狱（沙子哨农场内） | A5.0 B07 600×200×100（mm） | —— | —— | 强度、密度、抗冻性、导热系数、放射性 | 合格 | —— | ——
5 | 蒸压加气混凝土砌块 | 贵州开磷磷石膏综合利用有限公司 | 贵阳市息烽县小寨坝镇 | A3.5 B06 600×200×200（mm） | —— | 2018-10-30 | 强度、密度、抗冻性、导热系数、放射性 | 合格 | —— | ——
6 | 蒸压加气混凝土砌块 | 贵州华帅新型环保建材有限公司 | 贵阳市清镇市王庄乡王庄工业园 | A5.0 B07 600×200×200（mm） | —— | 2018-11-17 | 强度、密度、抗冻性、导热系数、放射性 | 合格 | —— | ——
7 | 蒸压加气混凝土砌块 | 贵州华帅新型环保建材有限公司 | 贵阳市清镇市王庄乡王庄工业园 | A5.0 B07 600×200×200（mm） | —— | 2018-11-17 | 强度、密度、抗冻性、导热系数、放射性 | 合格 | —— | ——
8 | 蒸压加气混凝土砌块 | 贵州华帅新型环保建材有限公司 | 贵阳市清镇市王庄乡王庄工业园 | A5.0 B07 600×200×200（mm） | —— | 2018-11-12 | 强度、密度、抗冻性、导热系数、放射性 | 合格 | —— | ——
9 | 蒸压加气混凝土砌块 | 贵州华帅新型环保建材有限公司 | 贵阳市清镇市王庄乡王庄工业园 | A5.0 B07 600×200×200（mm） | —— | 2018-11-01 | 强度、密度、抗冻性、导热系数、放射性 | 合格 | —— | ——
10 | 蒸压加气混凝土砌块 | 贵州榕森环保墙体建材有限公司 | 贵阳市清镇市卫城镇凤凰村 | A5.0 B07 600×200×100（mm） | —— | 2018-11-18 | 强度、密度、抗冻性、导热系数、放射性 | 合格 | —— | ——
11 | 烧结空心砖 | 桐梓县大关建材有限责任公司 | 遵义市桐梓县燎原镇大关村 | F 200×190×115（mm） | —— | 2018-11-17 | 强度、密度、孔型结构及孔洞率、抗风化性能、泛霜、石灰爆裂、放射性 | 合格 | —— | ——
12 | 烧结空心砖 | 桐梓县瑞祥建材厂 | 遵义市桐梓县燎原镇大关村 | F 200×190×115（mm） | —— | 2018-11-17 | 强度、密度、孔型结构及孔洞率、抗风化性能、泛霜、石灰爆裂、放射性 | 合格 | —— | ——
13 | 蒸压加气混凝土砌块 | 遵义市大鼎正环保建材有限公司 | 遵义市播州区苟江镇义源村（苟江工业园区） | A5.0 B07 600×200×200（mm） | —— | 2018-11-05 | 强度、密度、抗冻性、导热系数、放射性 | 合格 | —— | ——
14 | 蒸压加气混凝土砌块 | 遵义市旭辉新型节能建材有限公司 | 遵义市播州区鸭溪镇雷泉社区金竹小区 | A3.5 B06 600×200×200（mm） | —— | 2018-11-01 | 强度、密度、抗冻性、导热系数、放射性 | 合格 | —— | ——
15 | 蒸压加气混凝土砌块 | 贵州省娄山关建筑材料有限责任公司 | 遵义市桐梓县燎原镇大关村 | A3.5 B07 600×200×200（mm） | —— | 2018-11-19 | 强度、密度、抗冻性、导热系数、放射性 | 合格 | —— | ——
16 | 烧结空心砖 | 习水县羊九建材厂 | 遵义市习水县东皇镇羊九村 | Y 240×190×115mm | —— | 2018-11-10 | 强度、密度、孔型结构及孔洞率、抗风化性能、泛霜、石灰爆裂、放射性 | 合格 | —— | ——
17 | 蒸压加气混凝土砌块 | 贵州省习水县金海蕴新型环保建材有限公司 | 遵义市习水县杉王街道木楠坝村 | A5.0 B07 600×200×200（mm） | —— | 2018-10-10 | 强度、密度、抗冻性、导热系数、放射性 | 合格 | —— | ——
18 | 蒸压加气混凝土砌块 | 贵州鼎信新型建材有限公司 | 遵义市习水县二郎镇二郎村河坎组二郎电厂旁 | A3.5 B06 600×200×200（mm） | —— | 2018-11-12 | 强度、密度、抗冻性、导热系数、放射性 | 合格 | —— | ——
19 | 蒸压加气混凝土砌块 | 遵义永诚环保建材有限公司 | 遵义市南部新区和平大道和平工业园区 | A5.0 B07 600×200×200（mm） | —— | 2018-11-04 | 强度、密度、抗冻性、导热系数、放射性 | 合格 | —— | ——
20 | 蒸压加气混凝土砌块 | 贵州瑞泰实业有限公司 | 六盘水市钟山区巴西中路452086幢 | A3.5 B06 600×200×200（mm） | —— | 2018-11-09 | 强度、密度、抗冻性、导热系数、放射性 | 合格 | —— | ——
21 | 蒸压加气混凝土砌块 | 六枝特区任进轻质建材有限公司 | 六盘水市六枝特区那固坝村豹狗冲灰场 | A5.0 B07 600×200×200（mm） | —— | 2018-11-18 | 强度、密度、抗冻性、导热系数、放射性 | 合格 | —— | ——
22 | 蒸压加气混凝土砌块 | 六枝特区广厦建材有限公司 | 六盘水市六枝特区新窑镇鸭塘村 | A3.5 B06 600×200×100（mm） | —— | 2018-11-10 | 强度、密度、抗冻性、导热系数、放射性 | 合格 | —— | ——
23 | 轻集料混凝土小型空心砌块 | 六枝特区宏贸建材有限责任公司 | 六盘水市六枝特区岩脚镇龙泉村三组 | 390×190×190（mm） | —— | 2018-10-10 | 强度、密度、吸水率、碳化系数、软化系数、抗冻性、放射性 | 合格 | —— | ——
24 | 蒸压加气混凝土砌块 | 贵州吉瑞源实业有限公司 | 六盘水市水城县发耳工业园区 | A3.5 B06 600×200×100（mm） | —— | 2018-11-05 | 强度、密度、抗冻性、导热系数、放射性 | 合格 | —— | ——
25 | 蒸压加气混凝土砌块 | 贵州黔桂三合建材有限公司 | 六盘水市盘州市两河街道办吴官村 | A3.5 B06 600×200×200（mm） | —— | 2018-11-04 | 强度、密度、抗冻性、导热系数、放射性 | 合格 | —— | ——
26 | 轻质建筑碎料小型空心砌块 | 贵州兴贵恒远新型建材有限公司 | 安顺市西秀区开发区内 | 400×200×195（mm） | —— | 2018-09-26 | 强度、密度、吸水率、碳化系数、软化系数、抗冻性、放射性 | 合格 | —— | ——
27 | 再生骨料混凝土复合保温砌块 | 贵州兴贵恒远新型建材有限公司 | 安顺市西秀区开发区内 | 400×220×195（mm） | —— | 2018-09-26 | 强度、密度、吸水率、碳化系数、软化系数、抗冻性、放射性 | 合格 | —— | ——
28 | 混凝土实心砖 | 贵州兴贵恒远新型建材有限公司 | 安顺市西秀区开发区内 | 240×115×53（mm） | —— | 2018-10-10 | 强度、密度、吸水率、碳化系数、软化系数、抗冻性、放射性 | 合格 | —— | ——
29 | 蒸压加气混凝土砌块 | 安顺云鑫建材有限公司 | 安顺市普定县黄桶街道大兴村三组37号 | A3.5 B06 600×200×200（mm） | —— | 2018-11-20 | 强度、密度、抗冻性、导热系数、放射性 | 合格 | —— | ——
30 | 蒸压加气混凝土砌块 | 贵州胜焱新型建材有限公司 | 安顺市普定县马官镇太平村安顺电厂灰场 | A5.0 B07 600×200×200（mm） | —— | 2018-10-05 | 强度、密度、抗冻性、导热系数、放射性 | 合格 | —— | ——
31 | 蒸压加气混凝土砌块 | 普定富民新型建材有限公司 | 安顺市普定县马官镇二官村（工业园区内） | A3.5 B06 600×200×200（mm） | —— | 2018-10-20 | 强度、密度、抗冻性、导热系数、放射性 | 合格 | —— | ——
32 | 蒸压加气混凝土砌块 | 普定富民新型建材有限公司 | 安顺市普定县马官镇二官村（工业园区内） | A3.5 B06 600×200×200（mm） | —— | 2018-11-05 | 强度、密度、抗冻性、导热系数、放射性 | 合格 | —— | ——
33 | 蒸压加气混凝土砌块 | 毕节市长泰源节能建材有限公司 | 毕节市七星关区头步发电厂内 | A3.5 B06 600×200×200（mm） | —— | 2018-10-16 | 强度、密度、抗冻性、导热系数、放射性 | 合格 | —— | ——
34 | 蒸压加气混凝土砌块 | 贵州石中玉建筑材料有限公司 | 毕节市大方县大方镇龙昌村 | A3.5 B06 600×200×100（mm） | —— | 2018-11-10 | 强度、密度、抗冻性、导热系数、放射性 | 合格 | —— | ——
35 | 蒸压加气混凝土砌块 | 贵州源丰新型建材有限公司 | 毕节市大方县镇三善街 | A3.5 B06 600×200×200（mm） | —— | 2018-10-08 | 强度、密度、抗冻性、导热系数、放射性 | 合格 | —— | ——
36 | 混凝土实心砖 | 大方县源达砖厂 | 毕节市大方县大方镇云龙村一组 | 240×115×53（mm） | —— | 2018-10-02 | 强度、密度、吸水率、碳化系数、软化系数、抗冻性、放射性 | 合格 | —— | ——
37 | 蒸压加气混凝土砌块 | 贵州亿丰建材有限公司 | 铜仁市碧江区灯塔工业园正光组 | A5.0 B07 600×200×100（mm） | —— | 2018-10-30 | 强度、密度、抗冻性、导热系数、放射性 | 合格 | —— | ——
38 | 蒸压加气混凝土砌块 | 贵州亿丰建材有限公司 | 铜仁市碧江区灯塔工业园正光组 | A3.5 B06 600×200×100（mm） | —— | 2018-10-29 | 强度、密度、抗冻性、导热系数、放射性 | 合格 | —— | ——
39 | 蒸压加气混凝土砌块 | 铜仁市碧江区坚磊新型建材有限公司 | 铜仁市碧江区灯塔办事处马岩村4号路 | A3.5 B06 600×200×200（mm） | —— | 2018-11-10 | 强度、密度、抗冻性、导热系数、放射性 | 合格 | —— | ——
40 | 普通混凝土小型砌块 | 铜仁市碧江区川硐华荣节能砖厂 | 铜仁市碧江区川硐镇堰边组猪圈龙 | 190×190×190（mm） | —— | 2018-10-17 | 强度、密度、吸水率、碳化系数、软化系数、抗冻性、放射性 | 合格 | —— | ——
41 | 轻集料混凝土小型空心砌块 | 江口县鑫峰水泥制品有限公司 | 铜仁市江口县凯德街道明星村周屯组 | 390×190×190（mm） | —— | 2018-10-24 | 强度、密度、吸水率、碳化系数、软化系数、抗冻性、放射性 | 合格 | —— | ——
42 | 蒸压加气混凝土砌块 | 贵州三江环保建材有限公司 | 铜仁市思南县凉水井镇华溪沟村老屋基组 | A3.5 B06 600×200×100（mm） | —— | 2018-11-05 | 强度、密度、抗冻性、导热系数、放射性 | 合格 | —— | ——
43 | 蒸压加气混凝土砌块 | 贵州三江环保建材有限公司 | 铜仁市思南县凉水井镇华溪沟村老屋基组 | A3.5 B06 600×200×200（mm） | —— | 2018-11-12 | 强度、密度、抗冻性、导热系数、放射性 | 合格 | —— | ——
44 | 轻集料混凝土小型空心砌块 | 思南县桃园洪军砖厂 | 铜仁市思南县双塘街道办事处桃园社区 | 390×190×190（mm） | —— | 2018-10-12 | 强度、密度、吸水率、碳化系数、软化系数、抗冻性、放射性 | 合格 | —— | ——
45 | 轻质建筑碎料小型空心砌块 | 凯里祥源建材有限公司 | 黔东南州凯里市洗马河街道新岩村（瑞安水泥厂南侧） | 390×190×190（mm） | —— | 2018-11-04 | 强度、密度、吸水率、碳化系数、软化系数、抗冻性、放射性 | 合格 | —— | ——
46 | 承重混凝土多孔砖 | 江西冰溪建设集团有限公司锦屏分公司 | 黔东南州锦屏县三江镇赤溪坪社区（豪赖高速路口红宝石广场 | 240×190×90（mm） | —— | 2018-11-28 | 强度、密度、吸水率、碳化系数、软化系数、抗冻性、放射性 | 合格 | —— | ——
47 | 混凝土实心砖 | 榕江县东一环水泥制品厂 | 黔东南州榕江县古州镇车江七村东面 | 240×115×53（mm） | —— | 2018-11-21 | 强度、密度、吸水率、碳化系数、软化系数、抗冻性、放射性 | 合格 | —— | ——
48 | 轻集料混凝土小型空心砌块 | 从江县亿达建筑材料厂 | 黔东南州从江县丙妹镇江东南路酒厂大坝 | 400×200×200（mm） | —— | 2018-10-10 | 强度、密度、吸水率、碳化系数、软化系数、抗冻性、放射性 | 合格 | —— | ——
49 | 蒸压加气混凝土砌块 | 贵州贵龙节能建材有限公司 | 黔南州福泉市凤山镇甘吧哨村阿里堡 | A3.5 B06 600×200×200（mm） | —— | —— | 强度、密度、抗冻性、导热系数、放射性 | 合格 | —— | ——
50 | 蒸压加气混凝土砌块 | 贵州贵龙节能建材有限公司 | 黔南州福泉市凤山镇甘吧哨村阿里堡 | A3.5 B06 600×200×200（mm） | —— | —— | 强度、密度、抗冻性、导热系数、放射性 | 合格 | —— | ——
51 | 轻集料混凝土小型空心砌块 | 福泉市马场坪智琼水泥制品厂 | 黔南州福泉市马场坪办事处三堡村平山组 | 390×190×190（mm） | —— | —— | 强度、密度、吸水率、碳化系数、软化系数、抗冻性、放射性 | 合格 | —— | ——
52 | 磷渣混凝土小型空心砌块 | 瓮安县日升新型环保建材有限责任公司 | 黔南州瓮安县雍阳办事处青坑工业园区 | 390×190×190（mm） | —— | —— | 强度、密度、吸水率、碳化系数、软化系数、抗冻性、放射性 | 合格 | —— | ——
53 | 蒸压加气混凝土砌块 | 贵州建虎新型建材有限公司 | 黔南州长顺县广顺镇四寨村麦露组 | A3.5 B06 600×200×200（mm） | —— | 2018-11-15 | 强度、密度、抗冻性、导热系数、放射性 | 合格 | —— | ——
54 | 蒸压加气混凝土砌块 | 贵州建虎新型建材有限公司 | 黔南州长顺县广顺镇四寨村麦露组 | A3.5 B06 600×200×200（mm） | —— | 2018-11-15 | 强度、密度、抗冻性、导热系数、放射性 | 合格 | —— | ——
55 | 蒸压加气混凝土砌块 | 贵州黔升阳新型墙体材料有限公司 | 黔南州长顺县广顺镇经济开发区 | A5.0 B07 600×200×100（mm） | —— | 2018-11-22 | 强度、密度、抗冻性、导热系数、放射性 | 合格 | —— | ——
56 | 蒸压加气混凝土砌块 | 贵州桂福祥建材有限公司 | 黔南州惠水县濛江街道办事处赤土村 | A3.5 B06 600×200×100（mm） | —— | 2018-11-11 | 强度、密度、抗冻性、导热系数、放射性 | 合格 | —— | ——
57 | 蒸压加气混凝土砌块 | 贵州永鑫新型建材有限公司 | 黔南州都匀经济开发区洛邦附城村四组 | A3.5 B06 600×200×200（mm） | —— | 2018-11-20 | 强度、密度、抗冻性、导热系数、放射性 | 合格 | —— | ——
58 | 蒸压加气混凝土砌块 | 贵州永鑫新型建材有限公司 | 黔南州都匀经济开发区洛邦附城村四组 | A3.5 B06 600×200×200（mm） | —— | —— | 强度、密度、抗冻性、导热系数、放射性 | 合格 | —— | ——
59 | 蒸压加气混凝土砌块 | 贵州永鑫新型建材有限公司 | 黔南州都匀经济开发区洛邦附城村四组 | A3.5 B06 600×200×200（mm） | —— | —— | 强度、密度、抗冻性、导热系数、放射性 | 合格 | —— | ——
60 | 蒸压加气混凝土砌块 | 都匀开发区茂源建材科技发展有限公司 | 黔南州都匀经济开发区洛邦镇附城村4组 | A5.0 B07 600×200×200（mm） | —— | —— | 强度、密度、抗冻性、导热系数、放射性 | 合格 | —— | ——
61 | 蒸压加气混凝土砌块 | 贵州兴电新型建材有限公司 | 黔西南州兴义市清水河工业园区内 | A3.5 B06 600×200×200（mm） | —— | —— | 强度、密度、抗冻性、导热系数、放射性 | 合格 | —— | ——
62 | 轻集料混凝土小型空心砌块 | 兴义市博源免烧砖厂 | 黔西南州兴义市坪东办锅底河村四组六组 | 390×190×190（mm） | —— | —— | 强度、密度、吸水率、碳化系数、软化系数、抗冻性、放射性 | 合格 | —— | ——
63 | 蒸压加气混凝土砌块 | 贵州恒兴新型建材有限公司 | 黔西南州安龙县龙广镇十二份村一组 | A3.5 B06 600×200×200（mm） | —— | —— | 强度、密度、抗冻性、导热系数、放射性 | 合格 | —— | ——
64 | 普通混凝土小型空心砌块 | 安龙县平方免烧砖加工厂 | 黔西南州安龙县栖凤街道办事处大坪社区 | 390×190×190（mm） | —— | —— | 强度、密度、吸水率、碳化系数、软化系数、抗冻性、放射性 | 合格 | —— | ——
65 | 蒸压加气混凝土砌块 | 云南弘华建筑工程有限公司新型墙体建筑材料厂 | 云南省曲靖市富源县中安街道石缸社区石呗居民小组大山田 | A3.5 B06 600×200×200（mm） | —— | 2018-07-30 | 强度、密度、抗冻性、导热系数、放射性 | 合格 | —— | ——
66 | 蒸压加气混凝土砌块 | 陆良县乾源建材有限公司 | 云南省陆良县板桥镇车马堡村委会6组 | A3.5 B06 600×200×100（mm） | —— | —— | 强度、密度、抗冻性、导热系数、放射性 | 合格 | —— | ——
67 | 烧结空心砖 | 酉阳县通能新型建材有限公司 | 重庆市酉阳县泔溪镇泔溪村11组 | Y 240×190×100（mm） | —— | 2018-09-15 | 强度、密度、孔型结构及孔洞率、抗风化性能、泛霜、石灰爆裂、放射性 | 合格 | —— | ——
68 | 烧结空心砖 | 酉阳县通能新型建材有限公司 | 重庆市酉阳县泔溪镇泔溪村11组 | Y 200×190×115（mm） | —— | 2018-09-05 | 强度、密度、孔型结构及孔洞率、抗风化性能、泛霜、石灰爆裂、放射性 | 合格 | —— | ——
69 | 蒸压加气混凝土砌块 | 怀化大立建材有限公司 | 湖南省怀化市中方县下坪乡葛庄村二组 | A5.0 B07 600×200×100（mm） | —— | 2018-11-25 | 强度、密度、抗冻性、导热系数、放射性 | 合格 | —— | ——
70 | 蒸压加气混凝土砌块 | （工地现场抽样，生产企业不明确） | - | A3.5 B06 600×200×200（mm） | —— | —— | 强度、密度、抗冻性、导热系数、放射性 | 合格 | —— | ——
71 | 蒸压加气混凝土砌块 | （工地现场抽样，生产企业不明确） | - | A3.5 B06 600×200×200（mm） | —— | 2018-10-18 | 强度、密度、抗冻性、导热系数、放射性 | 合格 | —— | ——
72 | 蒸压加气混凝土砌块 | 贵州源德建材有限公司 | 贵阳市清镇市王庄布依苗族乡街上组 | A3.5 B06 600×200×200（mm） | —— | 2018-11-06 | 强度、密度、抗冻性、导热系数、放射性 | 不合格 | 干密度：674kg/m³ | 干密度：≤625kg/m³
73 | 烧结空心砖 | 遵义市燿发页岩砖厂 | 遵义市汇川区高坪镇双江居金狮村民组 | Y 200×190×115（mm） | —— | 2018-09-05 | 强度、密度、孔型结构及孔洞率、抗风化性能、泛霜、石灰爆裂、放射性 | 不合格 | 强度等级：抗压强度平均值1.7MPa，强度标准值1.2MPa | 强度等级：抗压强度平均值≥3.5MPa，强度标准值≥2.5MPa
74 | 烧结多孔砖 | 桐梓县瑞祥建材厂 | 遵义市桐梓县燎原镇大关村 | F 100×100×200（mm） | —— | 2018-11-16 | 强度、密度、孔型结构及孔洞率、抗风化性能、泛霜、石灰爆裂、放射性 | 不合格 | 孔型孔结构及孔洞率：孔型：圆孔 | 孔型孔结构及孔洞率：孔型：矩形条孔或矩形孔
75 | 蒸压加气混凝土砌块 | 贵州省遵义市百沃环保建材有限公司 | 遵义市播州区鸭溪镇雷泉社区 | A3.5 B06 600×200×100（mm） | —— | 2018-11-01 | 强度、密度、抗冻性、导热系数、放射性 | 不合格 | 干密度：696kg/m³ | 干密度：≤625kg/m³
76 | 蒸压加气混凝土砌块 | 桐梓县日月星辰建材有限公司 | 遵义市桐梓县燎原大道大关村大关组 | A3.5 B06 600×200×200（mm） | —— | 2018-10-15 | 强度、密度、抗冻性、导热系数、放射性 | 不合格 | 强度级别：平均值3.1MPa，单组最小值2.7MPa；抗冻性：冻后强度2.4MPa，质量损失3.1% | 强度级别：平均值≥3.5MPa，单组最小值≥2.8MPa；抗冻性：冻后强度≥2.8MPa，质量损失≤5.0%
77 | 烧结多孔砖 | 习水县大成墙材有限公司 | 遵义市习水县羊九村 | M 240×115×100（mm） | —— | 2018-11-17 | 强度、密度、孔型结构及孔洞率、抗风化性能、泛霜、石灰爆裂、放射性 | 不合格 | 密度等级：1383kg/m³ | 密度等级：1200~1300kg/m³
78 | 烧结多孔砖 | 习水县大成墙材有限公司 | 遵义市习水县羊九村 | M 200×115×90（mm） | —— | 2018-08-15 | 强度、密度、孔型结构及孔洞率、抗风化性能、泛霜、石灰爆裂、放射性 | 不合格 | 密度等级：1508kg/m³；孔型孔结构及孔洞率：孔宽度尺寸20，孔洞率20% | 密度等级：1200~1300kg/m³；孔型孔结构及孔洞率：孔宽度尺寸≤13，孔洞率≥28%
79 | 烧结多孔砖 | 习水县羊九建材厂 | 遵义市习水县东皇镇羊九村 | Y 195×115×90（mm） | —— | 2018-11-15 | 强度、密度、孔型结构及孔洞率、抗风化性能、泛霜、石灰爆裂、放射性 | 不合格 | 密度等级：1383kg/m³ | 密度等级：1200~1300kg/m³
80 | 蒸压加气混凝土砌块 | 贵州瑞泰实业有限公司 | 六盘水市钟山区巴西中路452086幢 | A3.5 B06 600×200×200（mm） | —— | 2018-10-13 | 强度、密度、抗冻性、导热系数、放射性 | 不合格 | 干密度：652kg/m³ | 干密度：≤625kg/m³
81 | 蒸压加气混凝土砌块 | 六枝特区任进轻质建材有限公司 | 六盘水市六枝特区那固坝村豹狗冲灰场 | A5.0 B07 600×200×200（mm） | —— | 2018-11-03 | 强度、密度、抗冻性、导热系数、放射性 | 不合格 | 强度级别：平均值4.6MPa，单组最小值3.9MPa；抗冻性：冻后强度3.4MPa，质量损失2.7% | 强度级别：平均值≥5.0MPa，单组最小值≥4.0MPa；抗冻性：冻后强度≥4.0MPa，质量损失≤5.0%
82 | 蒸压加气混凝土砌块 | 六枝特区广厦建材有限公司 | 六盘水市六枝特区新窑镇鸭塘村 | A5.0 B07 600×200×100（mm） | —— | 2018-11-11 | 强度、密度、抗冻性、导热系数、放射性 | 不合格 | 强度级别：平均值2.9MPa，单组最小值2.2MPa；抗冻性：经15次冻融循环后，试件破坏 | 强度级别：平均值≥5.0MPa，单组最小值≥4.0MPa；抗冻性：冻后强度≥4.0MPa，质量损失≤5.0%
83 | 蒸压加气混凝土砌块 | 六枝特区广厦建材有限公司 | 六盘水市六枝特区新窑镇鸭塘村 | A5.0 B07 600×200×200（mm） | —— | 2018-11-11 | 强度、密度、抗冻性、导热系数、放射性 | 不合格 | 强度级别：平均值2.5MPa，单组最小值1.8MPa；抗冻性：经10次冻融循环后，试件破坏 | 强度级别：平均值≥5.0MPa，单组最小值≥4.0MPa；抗冻性：冻后强度≥4.0MPa，质量损失≤5.0%
84 | 蒸压加气混凝土砌块 | 贵州吉瑞源实业有限公司 | 六盘水市水城县发耳工业园区 | A3.5 B06 600×200×200（mm） | —— | 2018-10-21 | 强度、密度、抗冻性、导热系数、放射性 | 不合格 | 干密度：644kg/m³ | 干密度：≤625kg/m³
85 | 蒸压加气混凝土砌块 | 贵州吉瑞源实业有限公司 | 六盘水市水城县发耳工业园区 | A3.5 B06 600×200×200（mm） | —— | 2018-11-13 | 强度、密度、抗冻性、导热系数、放射性 | 不合格 | 干密度：639kg/m³ | 干密度：≤625kg/m³
86 | 蒸压加气混凝土砌块 | 贵州安顺家喻新型材料股份有限公司 | 安顺市西秀区两六路旁（张官屯路段） | A3.5 B06 600×200×200（mm） | —— | 2018-10-20 | 强度、密度、抗冻性、导热系数、放射性 | 不合格 | 干密度：643kg/m³ | 干密度：≤625kg/m³
87 | 蒸压加气混凝土砌块 | 贵州省恒威新型建材有限责任公司 | 安顺市普定县白岩镇管小村火石坡 | A3.5 B06 600×200×200（mm） | —— | 2018-10-25 | 强度、密度、抗冻性、导热系数、放射性 | 不合格 | 强度级别：平均值3.3MPa，单组最小值2.5MPa；抗冻性：冻后强度2.1MPa，质量损失3.1% | 强度级别：平均值≥3.5MPa，单组最小值≥2.8MPa；抗冻性：冻后强度≥2.8MPa，质量损失≤5.0%
88 | 蒸压加气混凝土砌块 | 普定富民新型建材有限公司 | 安顺市普定县马官镇二官村（工业园区内） | A5.0 B07 600×200×200（mm） | —— | —— | 强度、密度、抗冻性、导热系数、放射性 | 不合格 | 强度级别：平均值4.0MPa，单组最小值3.5MPa；抗冻性：冻后强度3.2MPa，质量损失3.1% | 强度级别：平均值≥5.0MPa，单组最小值≥4.0MPa；抗冻性：冻后强度≥4.0MPa，质量损失≤5.0%
89 | 蒸压加气混凝土砌块 | 贵州普惠建材有限责任公司 | 安顺市普定县马官镇太平村（普定经济开发区内） | A3.5 B06 600×200×100（mm） | —— | 2018-10-20 | 强度、密度、抗冻性、导热系数、放射性 | 不合格 | 强度级别：平均值2.2MPa，单组最小值1.8MPa；干密度648kg/m3；抗冻性：经10次冻融循环后，试件破坏 | 强度级别：平均值≥3.5MPa，单组最小值≥2.8MPa；干密度≤625kg/m3；抗冻性：冻后强度≥2.8MPa，质量损失≤5.0%
90 | 蒸压加气混凝土砌块 | 毕节远大新型环保建材（集团）有限责任公司 | 毕节市七星关区碧海街道办事处尚家寨村2组 | A3.5 B06 600×200×200（mm） | —— | 2018-10-20 | 强度、密度、抗冻性、导热系数、放射性 | 不合格 | 强度级别：平均值2.7MPa，单组最小值2.0MPa；抗冻性：经10次冻融循环后试件破坏 | 强度级别：平均值≥3.5MPa，单组最小值≥2.8MPa；抗冻性：冻后强度≥2.8MPa，质量损失≤5.0%
91 | 蒸压加气混凝土砌块 | 贵州石中玉建筑材料有限公司 | 毕节市大方县大方镇龙昌村 | A3.5 B06 600×200×200（mm） | —— | 2018-10-20 | 强度、密度、抗冻性、导热系数、放射性 | 不合格 | 强度级别：平均值3.1MPa，单组最小值2.9MPa | 强度级别：平均值≥3.5MPa，单组最小值≥2.8MPa
92 | 蒸压加气混凝土砌块 | 贵州石中玉建筑材料有限公司 | 毕节市大方县大方镇龙昌村 | A3.5 B06 600×200×200（mm） | —— | 2018-11-03 | 强度、密度、抗冻性、导热系数、放射性 | 不合格 | 干密度：646kg/m³ | 干密度：≤625kg/m³
93 | 蒸压加气混凝土砌块 | 贵州黔西贵黔新型建材有限公司 | 毕节市黔西县甘棠乡工业园区 | A3.5 B06 600×200×200（mm） | —— | 2018-10-15 | 强度、密度、抗冻性、导热系数、放射性 | 不合格 | 强度级别：平均值3.2MPa，单组最小值2.9MPa；干密度：698kg/m³ | 强度级别：平均值≥3.5MPa，单组最小值≥2.8MPa；干密度：≤625kg/m³
94 | 蒸压加气混凝土砌块 | 黔西兴黔建材有限公司 | 毕节市黔西县甘棠乡田坎村 | A5.0 B07 600×200×100（mm） | —— | 2018-10-15 | 强度、密度、抗冻性、导热系数、放射性 | 不合格 | 强度级别：平均值4.0MPa，单组最小值3.6MPa；抗冻性：冻后强度3.1MPa，质量损失2.5% | 强度级别：平均值≥5.0MPa，单组最小值≥4.0MPa；抗冻性：冻后强度≥4.0MPa，质量损失≤5.0%
95 | 蒸压加气混凝土砌块 | 贵州凯得利建材有限公司 | 黔东南州凯里市碧波工业园 | A3.5 B06 600×200×200（mm） | —— | 2018-11-20 | 强度、密度、抗冻性、导热系数、放射性 | 不合格 | 干密度：648kg/m³ | 干密度：≤625kg/m³
96 | 蒸压加气混凝土砌块 | 贵州凯得利建材有限公司 | 黔东南州凯里市碧波工业园 | A5.0 B07 600×200×200（mm） | —— | 2018-11-20 | 强度、密度、抗冻性、导热系数、放射性 | 不合格 | 干密度：747kg/m³ | 干密度：≤725kg/m³
97 | 蒸压加气混凝土砌块 | 贵州黔顺汇通建材有限公司 | 黔南州长顺县广顺镇经济开发区 | A3.5 B06 600×200×200（mm） | —— | 2018-11-25 | 强度、密度、抗冻性、导热系数、放射性 | 不合格 | 强度级别：平均值2.2MPa，单组最小值2.0MPa；抗冻性：经10次冻融循环后，试件破坏 | 强度级别：平均值≥3.5MPa，单组最小值≥2.8MPa；抗冻性：冻后强度≥2.8MPa，质量损失≤5.0%
98 | 蒸压加气混凝土砌块 | 贵州黔顺汇通建材有限公司 | 黔南州长顺县广顺镇经济开发区 | A3.5 B06 600×200×200（mm） | —— | 2018-11-23 | 强度、密度、抗冻性、导热系数、放射性 | 不合格 | 干密度：642kg/m³ | 干密度：≤625kg/m³
99 | 蒸压加气混凝土砌块 | 贵州长泰源节能建材股份有限公司 | 黔南州龙里县谷脚镇千家卡 | A3.5 B06 600×200×200（mm） | —— | 2018-11-10 | 强度、密度、抗冻性、导热系数、放射性 | 不合格 | 强度级别：平均值3.0MPa，单组最小值2.8MPa | 强度级别：平均值≥3.5MPa，单组最小值≥2.8MPa
100 | 烧结空心砖 | 兴仁县兴达建材厂 | 黔西南州兴仁县李关乡大山脚村 | Y 200×200×115（mm） | —— | —— | 强度、密度、孔型结构及孔洞率、抗风化性能、泛霜、石灰爆裂、放射性 | 不合格 | 密度等级：1274kg/m³；孔洞排列及其结构：孔洞率：33% | 密度等级：1001~1100kg/m³；孔洞排列及其结构：孔洞率：≥40%
101 | 烧结多孔砖 | 兴仁县兴达建材厂 | 黔西南州兴仁县李关乡大山脚村 | Y 190×115×90（mm） | —— | —— | 强度、密度、孔型结构及孔洞率、抗风化性能、泛霜、石灰爆裂、放射性 | 不合格 | 孔型孔结构及孔洞率：孔型：圆孔 | 孔型孔结构及孔洞率：孔型：矩形条孔或矩形孔
102 | 烧结多孔砖 | 贞丰县恒达建材有限公司 | 黔西南州贞丰县挽澜乡板光村坡荒组 | M 190×90×90（mm） | —— | —— | 强度、密度、孔型结构及孔洞率、抗风化性能、泛霜、石灰爆裂、放射性 | 不合格 | 密度等级：1387kg/m³；孔型孔结构及孔洞率：孔洞率18% | 密度等级：1200~1300kg/m³；孔型孔结构及孔洞率：孔洞率≥28%
103 | 蒸压加气混凝土砌块 | 曲靖市中泰新型墙材有限公司沾益分公司 | 云南省曲靖市沾益区花山街道新排社区 | A5.0 B07 600×200×200（mm） | —— | —— | 强度、密度、抗冻性、导热系数、放射性 | 不合格 | 强度级别：平均值3.7MPa，单组最小值3.3MPa；抗冻性：冻后强度2.9MPa，质量损失2.6% | 强度级别：平均值≥5.0MPa，单组最小值≥4.0MPa；抗冻性：冻后强度≥4.0MPa，质量损失≤5.0%