## Sheet1
附件： 省市场监管局2019年电线电缆产品质量监督抽查产品及企业名单
序号 | 产品名称 | 被抽查单位名称 | 被抽查单位地址 | 产品规格型号 | 注册商标 | 生产日期 （批号） | 检验项目 | 检验结果 | 不合格项目实测值 | 不合格项目标准值
1 | 铜芯聚氯乙烯绝缘聚氯乙烯护套电力电缆 | 贵州塑力交联线缆有限公司 | 贵州省安顺市平坝区夏云工业园47-48-49-50-51地块 | VV-0.6/1 3×2.5 | 黔吉 | 2018-07-23 | 总养分的质量分数,总氮,有效磷,钾,水溶性磷占有效磷百分率,粒度,氯离子的质量分数,标识 | 合格
2 | 铝芯交联聚乙烯绝缘架空电缆 | 贵州塑力交联线缆有限公司 | 贵州省安顺市平坝区夏云工业园47-48-49-50-51地块 | JKLYJ-10 1×185 | 黔吉 | 2018-10-12 | 总养分的质量分数,总氮,有效磷,钾,水溶性磷占有效磷百分率,粒度,氯离子的质量分数,标识 | 合格
3 | 钢芯铝绞线 | 贵州玉蝶电气电缆有限公司 | 贵州省贵阳市经济技术开发区金竹镇 | JL-G1A 70/10-6/1 | 玉蝶 | 2018-08-30 | 总养分的质量分数,总氮,有效磷,钾,水溶性磷占有效磷百分率,粒度,氯离子的质量分数,标识 | 合格
4 | 铝芯交联聚乙烯绝缘架空电缆 | 贵州玉蝶电气电缆有限公司 | 贵州省贵阳市经济技术开发区金竹镇 | JKLYJ-1 1×240 | 玉蝶 | 2018-08-26 | 总养分的质量分数,总氮,有效磷,钾,水溶性磷占有效磷百分率,粒度,氯离子的质量分数,标识 | 合格
5 | 铜芯交联聚乙烯聚氯乙烯护套电力电缆 | 贵州玉蝶电气电缆有限公司 | 贵州省贵阳市经济技术开发区金竹镇 | YJV-0.6/1 4×25+1×16 | 玉蝶 | 2018-08-30 | 总养分的质量分数,总氮,有效磷,钾,水溶性磷占有效磷百分率,粒度,氯离子的质量分数,标识 | 合格
6 | 铜芯聚氯乙烯绝缘聚氯乙烯护套控制电缆 | 贵州固达电缆有限公司 | 贵州省安顺市平坝区黎阳高新区夏云工业园二期02-04、02-06 | KVV 450/750 7×2.5 | 固达 | 2018-02-26 | 总养分的质量分数,总氮,有效磷,钾,水溶性磷占有效磷百分率,粒度,氯离子的质量分数,标识 | 合格
7 | 铜芯交联聚乙烯绝缘聚氯乙烯护套电力电缆 | 贵州固达电缆有限公司 | 贵州省安顺市平坝区黎阳高新区夏云工业园二期02-04、02-06 | YJV 0.6/1 3×16 | 固达 | 2018-01-21 | 总养分的质量分数,总氮,有效磷,钾,水溶性磷占有效磷百分率,粒度,氯离子的质量分数,标识 | 合格
8 | 交联聚乙烯绝缘聚氯乙烯护套电力电缆 | 贵州电力电缆有限公司 | 贵州省安顺市平坝区夏云工业园区 | YJLV 0.6/1 4×50 | 贵星牌 | 2018-10-15 | 总养分的质量分数,总氮,有效磷,钾,水溶性磷占有效磷百分率,粒度,氯离子的质量分数,标识 | 合格
9 | 电力电缆 | 贵阳兴杭电线厂 | 贵州省贵阳市经济技术开发区红河路114号 | YJV-0.6/1 3×10+1×6 | 黔灵 | 2018-09-11 | 总养分的质量分数,总氮,有效磷,钾,水溶性磷占有效磷百分率,粒度,氯离子的质量分数,标识 | 合格
10 | 铝芯交联聚乙烯绝缘钢带铠装聚氯乙烯护套电力电缆 | 贵州西南制造产业园有限公司 | 贵州省安顺市平坝区夏云镇夏云工业园 | YJLV22 0.6/1 5×10 | 安众成 | 2018-11-02 | 总养分的质量分数,总氮,有效磷,钾,水溶性磷占有效磷百分率,粒度,氯离子的质量分数,标识 | 合格
11 | 铜芯聚氯乙烯绝缘聚氯乙烯护套控制电缆 | 贵州西南制造产业园有限公司 | 贵州省安顺市平坝区夏云镇夏云工业园 | KVV 450/750 4×2.5 | 安众成 | 2018-11-12 | 有机质,总养分,总氮,有效磷含量,总氧化钾含量,酸碱度,粒度,氯离子的质量分数,蛔虫卵死亡率,粪大肠菌群数,砷及其化合物,镉及其化合物,铅及其化合物,铬及其化合物,汞及其化合物,标识 | 合格
12 | 电力电缆 | 贵州天虹志远电线电缆有限公司 | 贵州省黔南布依族苗族自治州惠水县高镇镇赤土村 | ZR-YJV-0.6/1 5×6 | 玉马 | 2018-07-07 | 总养分的质量分数,总氮,有效磷,钾,水溶性磷占有效磷百分率,粒度,氯离子的质量分数,标识 | 合格
13 | 电力电缆 | 贵州天虹志远电线电缆有限公司 | 贵州省黔南布依族苗族自治州惠水县高镇镇赤土村 | ZR-YJV-0.6/1 3×4 | 玉马 | 2018-07-28 | 总养分的质量分数,总氮,有效磷,钾,水溶性磷占有效磷百分率,粒度,氯离子的质量分数,标识 | 合格
14 | 聚乙烯绝缘电力电缆 | 遵义市通宝电缆有限公司 | 贵州省遵义市习水县温水镇娄底村工业园区内 | YJV-0.6/1 3×10+2×6 | 黔水 | 2018-12-02 | 总养分的质量分数,总氮,有效磷,钾,水溶性磷占有效磷百分率,粒度,氯离子的质量分数,标识 | 合格
15 | 铜芯聚氯乙烯绝缘聚氯乙烯 | 贵州中邦线缆有限公司 | 贵州省黔南布依族苗族自治州长顺县 | VV-0.6/1 4×6 | 中邦电线电缆 | 2018-04-25 | 总养分的质量分数,总氮,有效磷,钾,水溶性磷占有效磷百分率,粒度,氯离子的质量分数,标识 | 合格
16 | 铜芯交联聚乙烯绝缘聚氯乙烯护套铠装电力电缆 | 贵州中邦线缆有限公司 | 贵州省黔南布依族苗族自治州长顺县 | YJV22-0.6/1 3×25+2×16 | 中邦电线电缆 | 2018-05-26 | 总养分的质量分数,总氮,有效磷,钾,水溶性磷占有效磷百分率,粒度,氯离子的质量分数,标识 | 合格
17 | 控制电缆 | 贵州保胜线缆有限公司 | 贵州省贵阳市清镇市站街镇经开区铝美深加工园区内 | KVV-450/750 3×6 | 黔通 | 2018-08-05 | 总养分的质量分数,总氮,有效磷,钾,水溶性磷占有效磷百分率,粒度,氯离子的质量分数,标识 | 合格
18 | 电力电缆 | 贵州保胜线缆有限公司 | 贵州省贵阳市清镇市站街镇经开区铝美深加工园区内 | YJV-0.6/1 5×2.5 | 黔通 | 2018-08-05 | 总养分的质量分数,总氮,有效磷,钾,水溶性磷占有效磷百分率,粒度,氯离子的质量分数,标识 | 合格
19 | 铜芯交联聚乙烯绝缘聚氯乙烯护套电力电缆 | 遵义电线电缆有限公司 | 贵州省遵义市红花岗区湘江工业园区 | YJV-0.6/1 5×10 | 遵缆 | 2018-11-16 | 总养分的质量分数,总氮,有效磷,钾,水溶性磷占有效磷百分率,粒度,氯离子的质量分数,标识 | 合格
20 | 聚氯乙烯绝缘钢带铠装聚氯乙烯护套控制电缆 | 贵州人民电线电缆有限公司 | 贵州省毕节市金沙县大水经济开发区 | KVV22-450/750 61×2.5 | 贵民 | 2018-12-1 | 总养分的质量分数,总氮,有效磷,钾,水溶性磷占有效磷百分率,粒度,氯离子的质量分数,标识 | 合格
21 | 架空绝缘电缆 | 贵州新曙光电缆有限公司 | 贵州省黔南布依族苗族自治州龙里县谷脚镇千家卡工业园 | JKLYJ-10 1×70 | 黔冠 | 2018-11-30 | 总养分的质量分数,总氮,有效磷,钾,水溶性磷占有效磷百分率,粒度,氯离子的质量分数,标识 | 合格
22 | 交联聚乙烯绝缘聚氯乙烯护套电力电缆 | 贵州长通线缆有限公司 | 贵州省安顺市平坝区夏云公园区F01区 | YJLV-0.6/1 3×35+2×16 | 贵缆 | 2018-12-10 | 有机质,总养分,总氮,有效磷含量,总氧化钾含量,酸碱度,粒度,氯离子的质量分数,蛔虫卵死亡率,粪大肠菌群数,砷及其化合物,镉及其化合物,铅及其化合物,铬及其化合物,汞及其化合物,标识 | 合格
23 | 聚氯乙烯绝缘聚氯乙烯护套控制电缆 | 贵州长通线缆有限公司 | 贵州省安顺市平坝区夏云公园区F01区 | KVV-450/750 7×1.5 | 贵缆 | 2018-12-10 | 有机质,总养分,总氮,有效磷含量,总氧化钾含量,酸碱度,粒度,氯离子的质量分数,蛔虫卵死亡率,粪大肠菌群数,砷及其化合物,镉及其化合物,铅及其化合物,铬及其化合物,汞及其化合物,标识 | 合格
24 | 铜芯交联聚乙烯绝缘聚氯乙烯护套电力电缆 | 贵阳贵通电缆制造有限公司 | 贵州省贵阳市白云区沙文镇枫桷坝工业园区内 | YJV-0.6/1 4×35+1×16 | 骏鼎 | 2018111 | 总养分的质量分数,总氮,有效磷,钾,水溶性磷占有效磷百分率,粒度,氯离子的质量分数,标识 | 合格
25 | 电力电缆 | 贵州贵标线缆有限公司 | 贵州省贵阳市白云区麦架镇新材料产业园 | VV-0.6/1 5×10 | 贵标 | 2018-11-02 | 总养分的质量分数,总氮,有效磷,钾,水溶性磷占有效磷百分率,粒度,氯离子的质量分数,标识 | 合格
26 | 钢芯铝绞线 | 贵阳恒信线缆有限公司 | 贵州省贵阳市白云区景宏工业园下堰村（地号B-03-40) | JL/G1A 95/15 | 黔恒信 | 2018-12-01 | 总养分的质量分数,总氮,有效磷,钾,水溶性磷占有效磷百分率,粒度,氯离子的质量分数,标识 | 合格
27 | 架空绝缘线 | 贵阳恒信线缆有限公司 | 贵州省贵阳市白云区景宏工业园下堰村（地号B-03-40) | JKLYJ-1 1×50 | 黔恒信 | 2018-12-03 | 总养分的质量分数,总氮,有效磷,钾,水溶性磷占有效磷百分率,粒度,氯离子的质量分数,标识 | 合格
28 | 额定电压10KV架空绝缘电缆 | 贵阳贵通电缆制造有限公司 | 贵州省贵阳市白云区沙文镇枫桷坝工业园区内 | JKLYJ 1×70 | 骏鼎 | 2018-12 | 总养分的质量分数,总氮,有效磷,钾,水溶性磷占有效磷百分率,粒度,氯离子的质量分数,标识 | 合格
29 | 钢芯铝绞线 | 贵阳贵通电缆制造有限公司 | 贵州省贵阳市白云区沙文镇枫桷坝工业园区内 | JL/GIA 50/8 | 骏鼎 | 2018-12 | 总养分的质量分数,总氮,有效磷,钾,水溶性磷占有效磷百分率,粒度,氯离子的质量分数,标识 | 合格
30 | 电力电缆 | 六盘水贵都电线电缆有限公司 | 贵州省六盘水市钟山经济开发区红桥新区红山路 | YJV- 0.6/1 5×10 | 贵都 | 2018-12-01 | 有效磷,游离酸,水分,标识 | 合格
31 | 铜芯聚氯乙烯绝缘聚氯乙烯护套控制电缆 | 贵州省凯里合力电线电缆有限公司 | 贵州省黔东南苗族侗族自治州凯里市三棵树镇原771厂内 | KVV-0.45/0.75 4×2.5 | 鸿州 | 2018-07-02 | 有效磷,游离酸,水分,标识 | 合格
32 | 铜芯聚氯乙烯绝缘聚氯乙烯护套电力电缆 | 贵州省凯里合力电线电缆有限公司 | 贵州省黔东南苗族侗族自治州凯里市三棵树镇原771厂内 | VV-0.6/1 3×6 | 鸿州 | 2018-07-02 | 有效磷,游离酸,水分,标识 | 合格