## Sheet1
附件
省市场监管局反射隔热涂料产品质量监督抽查产品及企业名单
序号 | 产品名称 | 被抽查单位名称 | 被抽查单位地址 | 产品规格型号 | 注册商标 | 生产日期/批号 | 检验项目 | 检验结果 | 不合格项目实测值 | 不合格项目标准值
1 | 建筑反射隔热涂料 | 贵阳浩宇防水建材有限公司 | 贵阳市花溪区石板镇石板一村 | 高明度 | / | 2019-01-16 | 太阳光反射比，近红外反射比，半球发射率，污染后太阳光反射比变化率 | 合格 | / | /
2 | 建筑反射隔热涂料 | 铜仁市光彩漆业有限公司 | 铜仁市万山区谢桥工业园区 | 高明度 | / | 2019-09-01 | 太阳光反射比，近红外反射比，半球发射率，污染后太阳光反射比变化率 | 合格 | / | /
3 | 建筑反射隔热涂料 | 贵州三支花涂料有限公司 | 铜仁市德江县城北工业园区 | 低明度 | / | 2019-08-15 | 太阳光反射比，近红外反射比，半球发射率，污染后太阳光反射比变化率 | 合格 | / | /