## Sheet1
附件
省市场监管局建筑安全玻璃产品质量监督抽查产品及企业名单
序号 | 产品名称 | 被抽查单位名称 | 被抽查单位地址 | 产品规格型号 | 注册商标 | 生产日期/批号 | 检验项目 | 检验结果 | 不合格项目实测值 | 不合格项目标准值
1 | 钢化玻璃 | 贵阳华森建材有限公司钢化玻璃分公司 | 贵阳市南明区嘉润路259号 | 5mm | 森玻 | 2019-09-10 | 表面应力，抗冲击性，碎片状态，霰弹袋冲击性能 | 合格 | / | /
2 | 建筑安全玻璃（钢化玻璃） | 贵州大成创新玻璃有限公司 | 贵阳市南明区花溪大道中段212号 | 5mm | / | 2019-09-26 | 表面应力，抗冲击性，碎片状态，霰弹袋冲击性能 | 合格 | / | /
3 | 钢化玻璃 | 贵州鑫亿佳玻璃有限公司 | 贵阳市花溪区石板镇二村 | 5mm | / | 2019-09-24 | 表面应力，抗冲击性，碎片状态，霰弹袋冲击性能 | 合格 | / | /
4 | 钢化玻璃 | 贵州日东升钢化玻璃有限公司 | 贵阳市花溪区溪北社区养牛村三组77号1号 | 4.7mm | / | 2019-09-24 | 表面应力，抗冲击性，碎片状态，霰弹袋冲击性能 | 合格 | / | /
5 | 钢化玻璃 | 贵阳兴湘钢化玻璃有限公司 | 贵阳市花溪区溪北社区上水村老洼冲 | 5mm | / | 2019-10-05 | 表面应力，抗冲击性，碎片状态，霰弹袋冲击性能 | 合格 | / | /
6 | 钢化玻璃 | 贵阳鑫明朗玻璃有限公司 | 贵州省贵阳市花溪区明珠大道609号“保利·溪湖”项目A-2地块二期第5栋负2层4号房 | 4mm | / | 2019-09-24 | 表面应力，抗冲击性，碎片状态，霰弹袋冲击性能 | 合格 | / | /
7 | 钢化玻璃 | 贵州鼎耀玻璃有限公司 | 贵阳市花溪区董家堰村 | 5mm | 川耀 | 2019-09-24 | 表面应力，抗冲击性，碎片状态，霰弹袋冲击性能 | 合格 | / | /
8 | 钢化玻璃 | 贵州振中玻璃有限公司 | 贵阳市花溪区花溪乡尖山村（思丫工业区） | 8mm | / | 2019-08-31 | 表面应力，抗冲击性，碎片状态，霰弹袋冲击性能 | 合格 | / | /
9 | 钢化玻璃 | 贵州石联共鑫玻璃科技有限公司 | 贵州省贵阳市花溪区石板镇隆昌村麦坪路口小米井 | 5mm | / | 2019-09-26 | 表面应力，抗冲击性，碎片状态，霰弹袋冲击性能 | 合格 | / | /
10 | 钢化玻璃 | 贵州中新钢化玻璃有限公司 | 贵阳市白云区铝兴南路（华阳碳素厂内） | 5mm | / | 2019-09-03 | 表面应力，抗冲击性，碎片状态，霰弹袋冲击性能 | 合格 | / | /
11 | 钢化玻璃 | 贵州通远玻璃有限公司 | 贵阳市白云区麦架镇（新材料产业园内） | 5mm | / | 2019-08-08 | 表面应力，抗冲击性，碎片状态，霰弹袋冲击性能 | 合格 | / | /
12 | 钢化玻璃 | 贵州贵耀伟业玻璃有限公司 | 贵阳市白云区麦架镇新材料产业园 | 5mm | / | 2019-09-05 | 表面应力，抗冲击性，碎片状态，霰弹袋冲击性能 | 合格 | / | /
13 | 钢化玻璃 | 贵州伍胜钢化玻璃有限公司 | 贵阳市白云区麦架镇大坝（白云碳素厂内） | 5mm | / | 2019-09-05 | 表面应力，抗冲击性，碎片状态，霰弹袋冲击性能 | 合格 | / | /
14 | 钢化玻璃 | 贵州龙武玻璃制品有限公司 | 贵阳市白云区白云北路（蔬菜办园艺场） | 5mm | / | 2019-09-28 | 表面应力，抗冲击性，碎片状态，霰弹袋冲击性能 | 合格 | / | /
15 | 钢化玻璃 | 贵阳鑫凯亿钢化玻璃有限公司 | 贵阳市观山湖区小菁第六砂轮厂内第十栋 | 5mm | / | 2019-09-12 | 表面应力，抗冲击性，碎片状态，霰弹袋冲击性能 | 合格 | / | /
16 | 钢化玻璃 | 贵阳观山湖广进钢化玻璃厂 | 贵阳市观山湖区金华镇文化路81号 | 6mm | / | 2019-08-20 | 表面应力，抗冲击性，碎片状态，霰弹袋冲击性能 | 合格 | / | /
17 | 钢化玻璃 | 贵州恒耀钢化玻璃有限公司 | 贵阳市观山湖区金华镇文化路81号 | 5mm | / | 2019-09-16 | 表面应力，抗冲击性，碎片状态，霰弹袋冲击性能 | 合格 | / | /
18 | 钢化玻璃 | 贵州众高钢化玻璃有限公司 | 贵阳市观山湖区下铺村二组村村委会内 | 5mm | / | 2019-09-10 | 表面应力，抗冲击性，碎片状态，霰弹袋冲击性能 | 合格 | / | /
19 | 钢化玻璃 | 贵州吉欧特节能科技有限公司 | 贵阳市修文县久长镇黔中中小企业创业示范园 | 6mm | / | 2019-08-12 | 表面应力，抗冲击性，碎片状态，霰弹袋冲击性能 | 合格 | / | /
20 | 钢化玻璃 | 贵州紫宏钢化玻璃有限公司 | 贵阳市修文县扎佐镇三元村内 | 5mm | / | 2019-09-08 | 表面应力，抗冲击性，碎片状态，霰弹袋冲击性能 | 合格 | / | /
21 | 钢化玻璃 | 贵州齐天安全玻璃有限公司 | 修文县扎佐中小企业创业基地2号 | 5mm | / | 2019-09-05 | 表面应力，抗冲击性，碎片状态，霰弹袋冲击性能 | 合格 | / | /
22 | 钢化玻璃 | 清镇市金欣安建材有限公司 | 贵阳市清镇市站街镇七砂碳化硅厂区内 | 4.7mm | / | 2019-08-27 | 表面应力，抗冲击性，碎片状态，霰弹袋冲击性能 | 合格 | / | /
23 | 钢化玻璃 | 贵州世纪特玻玻璃科技有限公司 | 贵阳市经济技术开发区桐荫路（中曹包装厂）3号仓库 | 5mm | / | 2019-09-08 | 表面应力，抗冲击性，碎片状态，霰弹袋冲击性能 | 合格 | / | /
24 | 钢化玻璃 | 遵义市恒泰节能玻璃有限公司 | 遵义市红花岗区中微企业园（深溪大道） | 4.7mm | / | 2019-06-03 | 表面应力，抗冲击性，碎片状态，霰弹袋冲击性能 | 合格 | / | /
25 | 钢化玻璃 | 遵义耀宇鑫钢化玻璃有限公司 | 遵义市南部新区湘江工业园区永安大道中段 | 4.7mm | / | 2019-08-16 | 表面应力，抗冲击性，碎片状态，霰弹袋冲击性能 | 合格 | / | /
26 | 钢化玻璃 | 遵义森玻玻璃有限公司 | 遵义市红花岗区长岗村吴氏林组 | 4.7mm | / | 2019-08-24 | 表面应力，抗冲击性，碎片状态，霰弹袋冲击性能 | 合格 | / | /
27 | 钢化玻璃 | 南部新区百通玻璃加工厂 | 遵义市南部新区忠庄镇幸福村两路口 | 4.7mm | / | 2019-06-28 | 表面应力，抗冲击性，碎片状态，霰弹袋冲击性能 | 合格 | / | /
28 | 钢化玻璃 | 遵义兴盛达玻璃有限责任公司 | 遵义市播州区芶江镇贵州苟江经济开发区小企业工业园 | 6mm | / | 2019-08-24 | 表面应力，抗冲击性，碎片状态，霰弹袋冲击性能 | 合格 | / | /
29 | 钢化玻璃 | 贵州遵义财聚玻璃有限公司 | 遵义市播州区芶江镇义源村（遵义亚太钢公司内） | 4.7mm | / | 2019-08-22 | 表面应力，抗冲击性，碎片状态，霰弹袋冲击性能 | 合格 | / | /
30 | 钢化玻璃 | 遵义华航建材有限责任公司 | 遵义市播州区芶江镇义源村新岗二组 | 5mm | / | 2019-08-25 | 表面应力，抗冲击性，碎片状态，霰弹袋冲击性能 | 合格 | / | /
31 | 钢化玻璃 | 遵义天晶钢化玻璃有限公司 | 遵义市播州区龙坑街道谢家社区和平大道中小企业园区(苟江经济开发区) | 4.7mm | / | 2019-08-25 | 表面应力，抗冲击性，碎片状态，霰弹袋冲击性能 | 合格 | / | /
32 | 钢化玻璃 | 遵义永诚钢化玻璃有限公司 | 遵义市绥阳县风华镇绥阳经济开发区 | 4.7mm | / | 2019-08-28 | 表面应力，抗冲击性，碎片状态，霰弹袋冲击性能 | 合格 | / | /
33 | 钢化玻璃 | 正安鑫旺钢化玻璃有限公司 | 遵义市正安县安场镇瑞新工业园区 | 6mm | / | 2019-08-26 | 表面应力，抗冲击性，碎片状态，霰弹袋冲击性能 | 合格 | / | /
34 | 钢化玻璃 | 务川自治县众能钢化玻璃制品有限公司 | 遵义市务川县都濡街道洋溪社区原高桥小学 | 4.7mm | / | 2019-07-10 | 表面应力，抗冲击性，碎片状态，霰弹袋冲击性能 | 合格 | / | /
35 | 钢化玻璃 | 贵州明亮玻璃节能科技有限公司 | 遵义市湄潭县经济开发B区标准厂房A7栋 | 4.7mm | / | 2019-08-30 | 表面应力，抗冲击性，碎片状态，霰弹袋冲击性能 | 合格 | / | /
36 | 钢化玻璃 | 贵州南方合众玻璃有限公司 | 贵州省遵义市湄潭县兴隆镇红坪村 | 4.7mm | / | 2019-08-24 | 表面应力，抗冲击性，碎片状态，霰弹袋冲击性能 | 合格 | / | /
37 | 钢化玻璃 | 贵州习鹰门业有限公司 | 遵义市习水县民化镇三元村金龙组3号付069号 | 4.7mm | / | 2019-08-28 | 表面应力，抗冲击性，碎片状态，霰弹袋冲击性能 | 合格 | / | /
38 | 钢化玻璃 | 赤水凯鑫玻璃科技有限公司 | 遵义市赤水市文华工业园区工业大道中段贵沅钢化玻璃有限公司内 | 5mm | / | 2019-08-27 | 表面应力，抗冲击性，碎片状态，霰弹袋冲击性能 | 合格 | / | /
39 | 钢化玻璃 | 贵州省仁怀市仁航玻璃制品有限公司 | 仁怀市苍龙街道苍龙社区 | 4.7mm | / | 2019-08-28 | 表面应力，抗冲击性，碎片状态，霰弹袋冲击性能 | 合格 | / | /
40 | 钢化玻璃 | 贵州南方卓越幕墙有限公司 | 遵义市新蒲新区开发区新田路1号 | 6mm | / | 2019-04-08 | 表面应力，抗冲击性，碎片状态，霰弹袋冲击性能 | 合格 | / | /
41 | 钢化玻璃 | 六盘水鑫瑞达钢化玻璃有限公司 | 六盘水市钟山区月照乡响水社区 | 6mm | / | 2019-08-21 | 表面应力，抗冲击性，碎片状态，霰弹袋冲击性能 | 合格 | / | /
42 | 钢化玻璃 | 贵州省宏伟钢化玻璃有限责任公司 | 六盘水市六枝特区大用镇骂冗村 | 4.7mm | / | 2019-08-22 | 表面应力，抗冲击性，碎片状态，霰弹袋冲击性能 | 合格 | / | /
43 | 钢化玻璃 | 贵州荣辉玻璃有限公司 | 六盘水市水城县双水工业开发区 | 6mm | / | 2019-08-15 | 表面应力，抗冲击性，碎片状态，霰弹袋冲击性能 | 合格 | / | /
44 | 钢化玻璃 | 六盘水市红果盘龙玻璃有限公司 | 六盘水市盘州市两河工业园区 | 6mm | / | 2019-08-18 | 表面应力，抗冲击性，碎片状态，霰弹袋冲击性能 | 合格 | / | /
45 | 钢化玻璃 | 贵州盘红钢化玻璃有限公司 | 六盘水市盘州市两河新区东西2号路B段 | 4.7mm | / | 2019-08-22 | 表面应力，抗冲击性，碎片状态，霰弹袋冲击性能 | 合格 | / | /
46 | 钢化玻璃 | 六盘水昱霖建材有限公司 | 六盘水市钟山经济开发区红桥路中段昱霖集团办公楼 | 6mm | / | 2019-08-21 | 表面应力，抗冲击性，碎片状态，霰弹袋冲击性能 | 合格 | / | /
47 | 钢化玻璃 | 贵州耀德玻璃制品有限公司 | 六盘水市钟山经济开发区鑫钢源石材产业园内 | 6mm | / | 2019-08-16 | 表面应力，抗冲击性，碎片状态，霰弹袋冲击性能 | 合格 | / | /
48 | 钢化玻璃 | 贵州众沅泰玻璃节能科技有限公司 | 六盘水市钟山经济开发区（红桥新区）西南天地煤机装备制造厂房内 | 6mm | / | 2019-08-18 | 表面应力，抗冲击性，碎片状态，霰弹袋冲击性能 | 合格 | / | /
49 | 钢化玻璃 | 安顺市鑫荣钢化玻璃有限责任公司 | 安顺市西秀区欢喜岭村 | 6mm | / | 2019-08-22 | 表面应力，抗冲击性，碎片状态，霰弹袋冲击性能 | 合格 | / | /
50 | 钢化玻璃 | 贵州鑫远红钢化玻璃有限公司 | 安顺市西秀区产业园区大道旁47号地块 | 4.7mm | / | 2019-08-17 | 表面应力，抗冲击性，碎片状态，霰弹袋冲击性能 | 合格 | / | /
51 | 钢化玻璃 | 贵州安顺双龙钢化玻璃有限公司 | 安顺市西秀区大西桥镇杨家关村 | 6mm | / | 2019-08-24 | 表面应力，抗冲击性，碎片状态，霰弹袋冲击性能 | 合格 | / | /
52 | 钢化玻璃 | 安顺市航发钢化玻璃有限公司 | 安顺市西秀区两六路(西2号路交叉处) | 5mm | / | 2019-08-23 | 表面应力，抗冲击性，碎片状态，霰弹袋冲击性能 | 合格 | / | /
53 | 钢化玻璃 | 贵州新中盛玻璃科技有限公司 | 安顺市平坝区夏云工业园S2地块 | 5mm | / | 2019-08-25 | 表面应力，抗冲击性，碎片状态，霰弹袋冲击性能 | 合格 | / | /
54 | 钢化玻璃 | 贵州渝平钢化玻璃有限责任公司 | 安顺市平坝区夏云工业园S2地块EDP企业公园内10号 | 4mm | / | 2019-08-25 | 表面应力，抗冲击性，碎片状态，霰弹袋冲击性能 | 合格 | / | /
55 | 钢化玻璃 | 安顺市平坝区创亿钢化玻璃厂 | 安顺市平坝区羊昌乡穿石村毛栗坡 | 6mm | / | 2019-08-25 | 表面应力，抗冲击性，碎片状态，霰弹袋冲击性能 | 合格 | / | /
56 | 钢化玻璃 | 安顺诚亿钢化玻璃有限公司 | 安顺市经济技术开发区迎宾路工业园区内 | 8mm | / | 2019-08-22 | 表面应力，抗冲击性，碎片状态，霰弹袋冲击性能 | 合格 | / | /
57 | 钢化玻璃 | 安顺黔隆钢化玻璃有限责任公司 | 安顺市经济技术开发区双阳工业园区 | 6mm | / | 2019-08-24 | 表面应力，抗冲击性，碎片状态，霰弹袋冲击性能 | 合格 | / | /
58 | 钢化玻璃 | 贵州世铭宏昊钢化玻璃有限公司 | 安顺市经济技术开发区双阳工业园内 | 4.7mm | / | 2019-08-24 | 表面应力，抗冲击性，碎片状态，霰弹袋冲击性能 | 合格 | / | /
59 | 钢化玻璃 | 安顺市驰峰玻璃有限公司 | 安顺市经济技术开发区幺镇镇凌云路航空物资供销公司（６０２库）铸钢厂内 | 6mm | / | 2019-08-09 | 表面应力，抗冲击性，碎片状态，霰弹袋冲击性能 | 合格 | / | /
60 | 钢化玻璃 | 七星关区建业钢化玻璃门窗有限公司 | 毕节市七星关区碧海街道办贵州七星关经济开发区30号标准厂房 | 4.7mm | / | 2019-09-03 | 表面应力，抗冲击性，碎片状态，霰弹袋冲击性能 | 合格 | / | /
61 | 钢化玻璃 | 毕节市中安钢化玻璃制品有限公司 | 毕节市七星关区碧海街道办事处邵关村七星关经济开发区32#标准厂房 | 4.7mm | / | 2019-09-02 | 表面应力，抗冲击性，碎片状态，霰弹袋冲击性能 | 合格 | / | /
62 | 钢化玻璃 | 毕节市东吉玻璃深加工有限公司 | 毕节市七星关区碧海街道贵州七星关经济开发区 | 6mm | / | 2019-09-01 | 表面应力，抗冲击性，碎片状态，霰弹袋冲击性能 | 合格 | / | /
63 | 钢化玻璃 | 大方县宏圆钢化玻璃厂 | 毕节市大方县经济开发区八号厂房 | 5mm | / | 2019-09-05 | 表面应力，抗冲击性，碎片状态，霰弹袋冲击性能 | 合格 | / | /
64 | 钢化玻璃 | 黔西县五福钢化玻璃制品有限公司 | 毕节市黔西县开发区海大工业园B8 | 4.7mm | / | 2019-09-06 | 表面应力，抗冲击性，碎片状态，霰弹袋冲击性能 | 合格 | / | /
65 | 钢化玻璃 | 黔西县同鑫玻璃制品有限公司 | 毕节市黔西县承接产业转移基地科技孵化园１-２栋 | 4.7mm | / | 2019-06-28 | 表面应力，抗冲击性，碎片状态，霰弹袋冲击性能 | 合格 | / | /
66 | 钢化玻璃 | 金沙环宇钢化玻璃门窗制造有限公司 | 毕节市金沙县经济开发区 | 8mm | / | 2019-09-04 | 表面应力，抗冲击性，碎片状态，霰弹袋冲击性能 | 合格 | / | /
67 | 钢化玻璃 | 织金县晶安钢化玻璃制品有限公司 | 毕节市织金县开发区标准化厂房 | 4.7mm | / | 2019-07-28 | 表面应力，抗冲击性，碎片状态，霰弹袋冲击性能 | 合格 | / | /
68 | 钢化玻璃 | 纳雍县晶辉钢化玻璃有限责任公司 | 毕节市纳雍县王家寨镇工业园区 | 5mm | / | 2019-09-02 | 表面应力，抗冲击性，碎片状态，霰弹袋冲击性能 | 合格 | / | /
69 | 钢化玻璃 | 铜仁华裔钢化玻璃有限公司 | 铜仁市碧江区川硐镇铜仁正通汽车销售服务有限公司后面 | 5mm | / | 2019-09-04 | 表面应力，抗冲击性，碎片状态，霰弹袋冲击性能 | 合格 | / | /
70 | 钢化玻璃 | 铜仁市兆瑞玻璃有限公司 | 铜仁市碧江区民主路 | 5mm | / | 2019-09-01 | 表面应力，抗冲击性，碎片状态，霰弹袋冲击性能 | 合格 | / | /
71 | 钢化玻璃 | 贵州恒盛节能玻璃有限公司 | 铜仁市石阡县石阡产业园 | 5mm | / | 2019-08-29 | 表面应力，抗冲击性，碎片状态，霰弹袋冲击性能 | 合格 | / | /
72 | 钢化玻璃 | 思南县聚丰钢化玻璃加工有限责任公司 | 铜仁市思南县双塘经济技术开发园区 | 8mm | / | 2019-08-12 | 表面应力，抗冲击性，碎片状态，霰弹袋冲击性能 | 合格 | / | /
73 | 钢化玻璃 | 贵州聚优钢化玻璃有限公司 | 铜仁市印江县峨岭街道塘池建材工业园区 | 6mm | / | 2019-07-12 | 表面应力，抗冲击性，碎片状态，霰弹袋冲击性能 | 合格 | / | /
74 | 钢化玻璃 | 德江县三和玻璃有限公司 | 铜仁市德江县青龙镇城北工业园区 | 6mm | / | 2019-08-20 | 表面应力，抗冲击性，碎片状态，霰弹袋冲击性能 | 合格 | / | /
75 | 钢化玻璃 | 德江县四方玻璃制造有限责任公司 | 铜仁市德江县城北工业园区 | 4.7mm | / | 2019-08-30 | 表面应力，抗冲击性，碎片状态，霰弹袋冲击性能 | 合格 | / | /
76 | 钢化玻璃 | 德江县顺发玻璃有限公司 | 铜仁市德江县城北工业园区 | 10mm | / | 2019-09-02 | 表面应力，抗冲击性，碎片状态，霰弹袋冲击性能 | 合格 | / | /
77 | 钢化玻璃 | 贵州松桃恒信门窗玻璃有限公司 | 贵州省铜仁市松桃苗族自治县蓼皋镇水晶产业园区 | 10mm | / | 2019-09-01 | 表面应力，抗冲击性，碎片状态，霰弹袋冲击性能 | 合格 | / | /
78 | 钢化玻璃 | 贵州铜仁大鑫玻璃有限公司 | 铜仁市高新技术产业开发区大兴科技工业区 | 5mm | / | 2019-08-31 | 表面应力，抗冲击性，碎片状态，霰弹袋冲击性能 | 合格 | / | /
79 | 钢化玻璃 | 黔东南州凯利玻璃制品有限公司 | 黔东南州凯里市环城西路114号 | 4.5mm | / | 2019-08-28 | 表面应力，抗冲击性，碎片状态，霰弹袋冲击性能 | 合格 | / | /
80 | 钢化玻璃 | 凯里经济开发区正旭安全玻璃有限公司 | 黔东南州凯里经济开发区金汇路A段 | 5mm | / | 2019-08-24 | 表面应力，抗冲击性，碎片状态，霰弹袋冲击性能 | 合格 | / | /
81 | 钢化玻璃 | 贵州华宇钢化玻璃有限公司 | 黔东南州凯里经济开发区开司大道宝京工业园区内 | 5mm | / | 2019-08-26 | 表面应力，抗冲击性，碎片状态，霰弹袋冲击性能 | 合格 | / | /
82 | 钢化玻璃 | 贵州锦昌钢化玻璃有限公司 | 黔东南州凯里经济开发区港深科技园宝京1路 | 5mm | / | 2019-08-23 | 表面应力，抗冲击性，碎片状态，霰弹袋冲击性能 | 合格 | / | /
83 | 钢化玻璃 | 凯里市健能建材有限公司 | 黔东南州凯里市炉山工业园区 | 4.7mm | / | 2019-08-29 | 表面应力，抗冲击性，碎片状态，霰弹袋冲击性能 | 合格 | / | /
84 | 钢化玻璃 | 贵州富源环保钢化玻璃有限公司 | 黔东南州三穗县八弓镇界牌村井湾组 | 5mm | / | 2019-08-15 | 表面应力，抗冲击性，碎片状态，霰弹袋冲击性能 | 合格 | / | /
85 | 钢化玻璃 | 贵州省岑巩县耀鑫钢化玻璃有限公司 | 黔东南州岑巩县开发区长冲湾轻工产业园第三栋1-2层 | 6mm | / | 2019-09-03 | 表面应力，抗冲击性，碎片状态，霰弹袋冲击性能 | 合格 | / | /
86 | 钢化玻璃 | 贵州锦钰钢化玻璃有限公司 | 黔东南州天柱县凤城街道联山轻工业园区产业园 | 5mm | / | 2019-08-29 | 表面应力，抗冲击性，碎片状态，霰弹袋冲击性能 | 合格 | / | /
87 | 钢化玻璃 | 黎平县鑫兴钢化玻璃有限公司 | 黔东南州黎平县中潮镇工业园区 | 5mm | / | 2019-08-26 | 表面应力，抗冲击性，碎片状态，霰弹袋冲击性能 | 合格 | / | /
88 | 钢化玻璃 | 贵州丹寨鸿兴钢化玻璃门窗有限公司 | 黔东南州丹寨县金钟开发区 | 5mm | / | 2019-08-28 | 表面应力，抗冲击性，碎片状态，霰弹袋冲击性能 | 合格 | / | /
89 | 钢化玻璃 | 贵州杰傲建材有限责任公司 | 黔南州都匀市西园村十组 | 6mm | / | 2019-09-26 | 表面应力，抗冲击性，碎片状态，霰弹袋冲击性能 | 合格 | / | /
90 | 钢化玻璃 | 都匀市荆都钢化玻璃有限公司 | 黔南州都匀市东方机床厂二号厂房 | 6mm | / | 2019-09-18 | 表面应力，抗冲击性，碎片状态，霰弹袋冲击性能 | 合格 | / | /
91 | 钢化玻璃 | 贵州祥云玻璃有限公司 | 黔南州都匀市绿茵湖产业园区 | 6mm | / | 2019-09-27 | 表面应力，抗冲击性，碎片状态，霰弹袋冲击性能 | 合格 | / | /
92 | 钢化玻璃 | 贵州裕昌钢化玻璃有限公司 | 黔南州福泉市马场坪办事处经济开发区恒天门窗5号厂房 | 6mm | / | 2019-07-20 | 表面应力，抗冲击性，碎片状态，霰弹袋冲击性能 | 合格 | / | /
93 | 钢化玻璃 | 瓮安县光辉玻璃有限公司 | 黔南州瓮安县银盏镇中堡 | 5mm | / | 2019-09-29 | 表面应力，抗冲击性，碎片状态，霰弹袋冲击性能 | 合格 | / | /
94 | 钢化玻璃 | 创建节能玻璃（贵州）有限公司 | 黔南州独山县经济开发区毋敛大道145号 | 6mm | 创建 | 2019-09-26 | 表面应力，抗冲击性，碎片状态，霰弹袋冲击性能 | 合格 | / | /
95 | 钢化玻璃 | 贵州鑫鑫玻璃有限公司 | 黔南州独山县经济开发区 | 6mm | 鑫玻 | 2019-08-25 | 表面应力，抗冲击性，碎片状态，霰弹袋冲击性能 | 合格 | / | /
96 | 钢化玻璃 | 贵州佳信和商贸有限公司 | 黔南州独山县经济开发区世纪大道西侧（军达钢构公司4号厂房） | 6mm | / | 2019-07-05 | 表面应力，抗冲击性，碎片状态，霰弹袋冲击性能 | 合格 | / | /
97 | 钢化玻璃 | 贵州省平塘县贵玻钢化玻璃有限公司 | 黔南州平塘县通州镇翁刚村 | 5mm | / | 2019-10-17 | 表面应力，抗冲击性，碎片状态，霰弹袋冲击性能 | 合格 | / | /
98 | 钢化玻璃 | 贵州大成玻璃工程有限责任公司 | 黔南州长顺县威远工业园区 | 6mm | 顺威 | 2019-05-19 | 表面应力，抗冲击性，碎片状态，霰弹袋冲击性能 | 合格 | / | /
99 | 钢化玻璃 | 贵州龙里华龙建材有限公司 | 黔南州龙里县龙山工业园区 | 4.7mm | / | 2019-09-09 | 表面应力，抗冲击性，碎片状态，霰弹袋冲击性能 | 合格 | / | /
100 | 钢化玻璃 | 贵州龙里华平建材有限公司 | 黔南州龙里县高新技术产业园 | 6mm | / | 2019-09-10 | 表面应力，抗冲击性，碎片状态，霰弹袋冲击性能 | 合格 | / | /
101 | 钢化玻璃 | 贵州美龙辉建材有限公司 | 黔南州龙里县高新技术产业园 | 6mm | / | 2019-09-07 | 表面应力，抗冲击性，碎片状态，霰弹袋冲击性能 | 合格 | / | /
102 | 钢化玻璃 | 贵州富丽华门业有限公司 | 黔南州龙里县高新技术产业园 | 5mm | / | 2019-08-17 | 表面应力，抗冲击性，碎片状态，霰弹袋冲击性能 | 合格 | / | /
103 | 钢化玻璃 | 贵州悦和科技有限公司 | 黔南州龙里县高新技术产业园 | 6mm | / | 2019-09-07 | 表面应力，抗冲击性，碎片状态，霰弹袋冲击性能 | 合格 | / | /
104 | 钢化玻璃 | 贵州贵鑫达玻璃技术有限公司 | 黔南州龙里县龙山工业园 | 4.7mm | / | 2019-09-10 | 表面应力，抗冲击性，碎片状态，霰弹袋冲击性能 | 合格 | / | /
105 | 钢化玻璃 | 贵州昌林建材有限公司 | 黔南州龙里县高新技术产业园 | 4.7mm | / | 2019-10-19 | 表面应力，抗冲击性，碎片状态，霰弹袋冲击性能 | 合格 | / | /
106 | 钢化玻璃 | 贵州贵润玻璃有限公司 | 黔南州龙里县高新技术产业园区 | 10mm | / | 2019-09-09 | 表面应力，抗冲击性，碎片状态，霰弹袋冲击性能 | 合格 | / | /
107 | 钢化玻璃 | 贵州顶呱呱装饰工程有限公司 | 黔南州龙里县谷脚镇工业园 | 5mm | / | 2019-08-28 | 表面应力，抗冲击性，碎片状态，霰弹袋冲击性能 | 合格 | / | /
108 | 钢化玻璃 | 贵州正方实业有限公司 | 黔南州龙里县开发区谷脚工业园 | 6mm | 晶银河 | 2019-09-08 | 表面应力，抗冲击性，碎片状态，霰弹袋冲击性能 | 合格 | / | /
109 | 钢化玻璃 | 贵州贵玻玻璃有限公司 | 黔南州惠水县长田乡龙泉村（经济开发区九泉项目区） | 5mm | 皇六星 | 2019-09-24 | 表面应力，抗冲击性，碎片状态，霰弹袋冲击性能 | 合格 | / | /
110 | 钢化玻璃 | 贵州久久玻璃有限公司 | 黔南州惠水县濛江街道经开区长田项目园区工厂3号厂房 | 5mm | / | 2019-09-20 | 表面应力，抗冲击性，碎片状态，霰弹袋冲击性能 | 合格 | / | /
111 | 钢化玻璃 | 贵州华森科技实业有限公司 | 黔南州惠水县长田工业园区 | 5mm | 森玻 | 2019-09-23 | 表面应力，抗冲击性，碎片状态，霰弹袋冲击性能 | 合格 | / | /
112 | 钢化玻璃 | 贵州丽晶钢化玻璃有限公司 | 黔南州惠水县长田工业园区（华创工业园内） | 6mm | / | 2019-08-20 | 表面应力，抗冲击性，碎片状态，霰弹袋冲击性能 | 合格 | / | /
113 | 钢化玻璃 | 贵州黔玻亿嘉玻璃科技有限公司 | 黔南州惠水县濛江街道长田村 | 5mm | / | 2019-09-04 | 表面应力，抗冲击性，碎片状态，霰弹袋冲击性能 | 合格 | / | /
114 | 钢化玻璃 | 黔南辉玮门窗加工有限公司 | 都匀开发区匀东镇翁桃村三组 | 4.7mm | / | 2019-09-20 | 表面应力，抗冲击性，碎片状态，霰弹袋冲击性能 | 合格 | / | /
115 | 钢化玻璃 | 贵州德坤四通科技有限公司 | 黔西南州兴义市丰都办龙塘村 | 6mm | / | 2019-08-19 | 表面应力，抗冲击性，碎片状态，霰弹袋冲击性能 | 合格 | / | /
116 | 钢化玻璃 | 黔西南州众坊玻璃有限责任公司 | 黔西南州兴义市坪东办洒金工业园区 | 4.7mm | / | 2019-08-16 | 表面应力，抗冲击性，碎片状态，霰弹袋冲击性能 | 合格 | / | /
117 | 钢化玻璃 | 兴义市重渝玻璃有限公司下五屯分公司 | 黔西南州兴义市下五屯办下五屯村上五屯组 | 8mm | / | 2019-08-15 | 表面应力，抗冲击性，碎片状态，霰弹袋冲击性能 | 合格 | / | /
118 | 钢化玻璃 | 兴义市重渝玻璃有限公司 | 黔西南州兴义市马岭镇光明村 | 6mm | / | 2019-08-21 | 表面应力，抗冲击性，碎片状态，霰弹袋冲击性能 | 合格 | / | /
119 | 钢化玻璃 | 黔西南州长兴玻璃有限公司 | 黔西南州兴义市马岭镇轻工业园区 | 6mm | / | 2019-08-21 | 表面应力，抗冲击性，碎片状态，霰弹袋冲击性能 | 合格 | / | /
120 | 钢化玻璃 | 兴义市汇亿鑫钢化玻璃有限公司 | 黔西南州兴义市马岭镇团结村 | 5mm | / | 2019-08-21 | 表面应力，抗冲击性，碎片状态，霰弹袋冲击性能 | 合格 | / | /
121 | 钢化玻璃 | 贵州义和玻璃有限公司 | 黔西南州兴义市马岭镇瓦嘎村八组 | 5mm | / | 2019-08-21 | 表面应力，抗冲击性，碎片状态，霰弹袋冲击性能 | 合格 | / | /
122 | 钢化玻璃 | 贵州海纳精工钢化玻璃有限责任公司 | 黔西南州兴义市顶效镇轻工业园区内 | 5mm | 贵玻 | 2019-08-19 | 表面应力，抗冲击性，碎片状态，霰弹袋冲击性能 | 合格 | / | /
123 | 钢化玻璃 | 贵州九恒玻璃有限公司 | 黔西南州兴义市顶效镇轻工业园区册亨南路 | 4.7mm | / | 2019-07-28 | 表面应力，抗冲击性，碎片状态，霰弹袋冲击性能 | 合格 | / | /
124 | 钢化玻璃 | 贵州铠模钢化玻璃有限公司 | 黔西南州兴义市顶效镇望谟路 | 6mm | / | 2019-08-20 | 表面应力，抗冲击性，碎片状态，霰弹袋冲击性能 | 合格 | / | /
125 | 钢化玻璃 | 兴义市文鑫玻璃有限公司 | 贵州省黔西南州兴义市马岭镇龙井工业园区黔西南州美华饲料公司自建厂房 | 6mm | / | 2019-08-21 | 表面应力，抗冲击性，碎片状态，霰弹袋冲击性能 | 合格 | / | /
126 | 钢化玻璃 | 贵州恒发安全玻璃有限责任公司 | 黔西南州普安县江西坡镇工业园区 | 6mm | / | 2019-08-22 | 表面应力，抗冲击性，碎片状态，霰弹袋冲击性能 | 合格 | / | /
127 | 钢化玻璃 | 贵州龙耀材料科技有限公司 | 黔西南州贞丰县龙场镇循环工业园区 | 4.7mm | / | 2019-08-22 | 表面应力，抗冲击性，碎片状态，霰弹袋冲击性能 | 合格 | / | /
128 | 钢化玻璃 | 安龙县黔鑫钢化玻璃有限公司 | 黔西南州安龙县栖凤街道办事处轻工业园区 | 4.7mm | / | 2019-08-22 | 表面应力，抗冲击性，碎片状态，霰弹袋冲击性能 | 合格 | / | /
129 | 钢化玻璃 | 贵州宏利欣贸易有限公司 | 贵州省贵阳市花溪区石板镇合朋村贵州金石园物流开发有限公司D27-30号 | 4mm | 鑫宏利 | 2019-09-23 | 表面应力，抗冲击性，碎片状态，霰弹袋冲击性能 | 不合格 | 碎片状态：17，18，21，33，无 | 碎片状态:≥40片，允许有少量长条形碎片，其长度不超过75mm
130 | 钢化玻璃 | 贵州贵鑫泰钢化玻璃有限公司 | 贵阳市花溪区孟关乡上板村 | 5mm | / | 2019-10-08 | 表面应力，抗冲击性，碎片状态，霰弹袋冲击性能 | 不合格 | 碎片状态：12，19，24，35，无；表面应力：89、88、86；霰弹袋冲击性能：①弹袋下落高度为300mm时试样破坏，最大10块碎片质量总和为60.8g，玻璃碎片的长度为225mm；②弹袋下落高度为300mm时试样破坏，最大10块碎片质量总和为56.3g，玻璃碎片的长度为145mm；③弹袋下落高度为300mm时试样破坏，最大10块碎片质量总和为59.2g，玻璃碎片的长度为165mm；④：弹袋下落高度为300mm时试样破坏，最大10块碎片质量总和为58.4g，玻璃碎片的长度为158mm | 碎片状态:≥40，允许有少量长条形碎片，其长度不超过75mm；表面应力≥90；霰弹袋冲击性能：应符合1）或2）中任意一条的规定：1）玻璃破碎时，每块试样的最大10块碎片质量总和不得超过相当于试样65cm2面积的质量（6mm厚钢化玻璃65cm2面积的质量为97.5g），保留在框内任何无贯穿裂纹的玻璃碎片的陈长度不超过120mm。2）弹袋下落高度为1200mm，试样不破坏
131 | 钢化玻璃 | 贵州金通安全玻璃有限公司 | 贵阳市白云区粑粑坳开发小区（佳诚工业园） | 5mm | / | 2019-09-07 | 表面应力，抗冲击性，碎片状态，霰弹袋冲击性能 | 不合格 | 碎片状态：3，3，50，52，无 | 碎片状态:≥40片，允许有少量长条形碎片，其长度不超过75mm
132 | 钢化玻璃 | 贵州众禾玻璃有限公司 | 贵阳市白云区粑粑坳开发小区（佳诚工业园内） | 5mm | / | 2019-09-05 | 表面应力，抗冲击性，碎片状态，霰弹袋冲击性能 | 不合格 | 碎片状态：3，6，10，18，无 | 碎片状态:≥40片，允许有少量长条形碎片，其长度不超过75mm
133 | 钢化玻璃 | 贵州贵安达钢化玻璃有限公司 | 贵阳市观山湖区金华镇下铺村 | 5mm | / | 2019-09-16 | 表面应力，抗冲击性，碎片状态，霰弹袋冲击性能 | 不合格 | 碎片状态：19，92，37，65，无 | 碎片状态:≥40片，允许有少量长条形碎片，其长度不超过75mm
134 | 钢化玻璃 | 清镇市明秀钢化玻璃加工厂 | 贵阳市清镇市贵阳弘业纺织印染有限公司内 | 5mm | / | 2019-09-17 | 表面应力，抗冲击性，碎片状态，霰弹袋冲击性能 | 不合格 | 碎片状态：8，9，21，32，无 | 碎片状态:≥40片，允许有少量长条形碎片，其长度不超过75mm
135 | 钢化玻璃 | 贵州鑫品钢化玻璃有限公司 | 贵阳市清镇市百花社区毛栗山村 | 4.7mm | / | 2019-09-18 | 表面应力，抗冲击性，碎片状态，霰弹袋冲击性能 | 不合格 | 碎片状态：36，39，56，51，无 | 碎片状态:≥40片，允许有少量长条形碎片，其长度不超过75mm
136 | 钢化玻璃 | 遵义市福星玻璃有限责任公司 | 遵义市红花岗区忠庄镇高庄村（工业药业园区内） | 4.7mm | / | 2019-08-23 | 表面应力，抗冲击性，碎片状态，霰弹袋冲击性能 | 不合格 | 碎片状态：113，69，23，25，无 | 碎片状态:≥40片，允许有少量长条形碎片，其长度不超过75mm
137 | 钢化玻璃 | 遵义市亿博玻璃有限责任公司 | 遵义市汇川区董公寺镇建国村峨公山组 | 8mm | / | 2019-08-24 | 表面应力，抗冲击性，碎片状态，霰弹袋冲击性能 | 不合格 | 碎片状态：12，16，22，30，无 | 碎片状态:≥40片，允许有少量长条形碎片，其长度不超过75mm
138 | 钢化玻璃 | 贵州众圣节能玻璃有限公司 | 遵义市播州区和平社区阳七村民组 | 5mm | / | 2019-08-20 | 表面应力，抗冲击性，碎片状态，霰弹袋冲击性能 | 不合格 | 碎片状态：9，2，3，13，长条形碎片最大长度为220mm | 碎片状态:≥40片，允许有少量长条形碎片，其长度不超过75mm
139 | 钢化玻璃 | 遵义博菲特科技发展有限公司 | 遵义市南部新区龙坑街道办事处谢家坝（和平工业园区内） | 4.7mm | / | 2019-08-16 | 表面应力，抗冲击性，碎片状态，霰弹袋冲击性能 | 不合格 | 碎片状态：20，29，32，47，无 | 碎片状态:≥40片，允许有少量长条形碎片，其长度不超过75mm
140 | 钢化玻璃 | 遵义恒富泰玻璃节能科技有限公司 | 遵义市播州区鸭溪镇乐理村 | 4.7mm | / | 2019-08-20 | 表面应力，抗冲击性，碎片状态，霰弹袋冲击性能 | 不合格 | 碎片状态：10，25，37，56，无 | 碎片状态:≥40片，允许有少量长条形碎片，其长度不超过75mm
141 | 钢化玻璃 | 贵州荣兴新型建材科技有限公司 | 遵义市桐梓县娄山关镇高新技术产业开发区 | 4.7mm | / | 2019-08-21 | 表面应力，抗冲击性，碎片状态，霰弹袋冲击性能 | 不合格 | 碎片状态：9，4，13，18，无 | 碎片状态:≥40片，允许有少量长条形碎片，其长度不超过75mm
142 | 钢化玻璃 | 水城县大华钢化玻璃有限公司 | 六盘水市水城县滥坝镇尖山村尖山组 | 5mm | / | 2019-08-22 | 表面应力，抗冲击性，碎片状态，霰弹袋冲击性能 | 不合格 | 碎片状态：26，35，37，40，无 | 碎片状态:≥40片，允许有少量长条形碎片，其长度不超过75mm
143 | 钢化玻璃 | 安顺宏鑫钢化玻璃有限公司 | 安顺市普定县马官镇二官村 | 5mm | / | 2019-08-21 | 表面应力，抗冲击性，碎片状态，霰弹袋冲击性能 | 不合格 | 碎片状态：4，4，6，5，无 | 碎片状态:≥40片，允许有少量长条形碎片，其长度不超过75mm
144 | 钢化玻璃 | 贵州大成科技玻璃有限公司 | 安顺市平坝区夏云工业园1号线路旁 | 5mm | / | 2019-08-21 | 表面应力，抗冲击性，碎片状态，霰弹袋冲击性能 | 不合格 | 碎片状态：6，16，32，33，无 | 碎片状态:≥40片，允许有少量长条形碎片，其长度不超过75mm
145 | 钢化玻璃 | 毕节市鸿富泰钢化玻璃有限公司 | 毕节市七星关区碧海街道办七星关经济开发区31号标准厂房 | 5mm | / | 2019-09-03 | 表面应力，抗冲击性，碎片状态，霰弹袋冲击性能 | 不合格 | 碎片状态：8，18，21，23，无 | 碎片状态:≥40片，允许有少量长条形碎片，其长度不超过75mm
146 | 钢化玻璃 | 贵州华晟钢化玻璃有限公司 | 毕节市七星关区碧海街道贵州七星关经济开发区28号厂房右幅 | 4.7mm | / | 2019-09-01 | 表面应力，抗冲击性，碎片状态，霰弹袋冲击性能 | 不合格 | 碎片状态：26，28，38，45，无 | 碎片状态:≥40片，允许有少量长条形碎片，其长度不超过75mm
147 | 钢化玻璃 | 毕节市腾达安全玻璃有限公司 | 毕节市七星关区民营经济第二孵化园 | 4.5mm | / | 2019-09-03 | 表面应力，抗冲击性，碎片状态，霰弹袋冲击性能 | 不合格 | 碎片状态：10，9，18，18，无 | 碎片状态:≥40片，允许有少量长条形碎片，其长度不超过75mm
148 | 钢化玻璃 | 毕节市意兴钢化玻璃有限公司 | 毕节市七星关区中小工业企业创业孵化园 | 6mm | / | 2019-09-02 | 表面应力，抗冲击性，碎片状态，霰弹袋冲击性能 | 不合格 | 碎片状态：28，31，40，53，无 | 碎片状态:≥40片，允许有少量长条形碎片，其长度不超过75mm
149 | 钢化玻璃 | 威宁贵兴玻璃有限公司 | 威宁县五里岗工业园区 | 4.7mm | / | 2019-08-17 | 表面应力，抗冲击性，碎片状态，霰弹袋冲击性能 | 不合格 | 碎片状态：4，10，78，93，无 | 碎片状态:≥40片，允许有少量长条形碎片，其长度不超过75mm
150 | 钢化玻璃 | 沿河华中钢化玻璃厂 | 铜仁市沿河县黑水镇朝阳村 | 5mm | / | 2019-08-30 | 表面应力，抗冲击性，碎片状态，霰弹袋冲击性能 | 不合格 | 碎片状态：26，38，45，46，无 | 碎片状态:≥40片，允许有少量长条形碎片，其长度不超过75mm
151 | 钢化玻璃 | 贵州铜仁天辰钢化玻璃有限公司 | 铜仁市高新技术产业开发区A-14-02地块 | 5mm | / | 2019-09-01 | 表面应力，抗冲击性，碎片状态，霰弹袋冲击性能 | 不合格 | 碎片状态：22，24，21，26，无 | 碎片状态:≥40片，允许有少量长条形碎片，其长度不超过75mm
152 | 钢化玻璃 | 贵州三和兴钢化玻璃有限公司 | 黔东南州凯里市铁路专用线16道堡坎 | 5mm | / | 2019-08-28 | 表面应力，抗冲击性，碎片状态，霰弹袋冲击性能 | 不合格 | 碎片状态：27，30，33，34，无 | 碎片状态:≥40片，允许有少量长条形碎片，其长度不超过75mm
153 | 钢化玻璃 | 贵州华亿钢化玻璃有限公司 | 黔东南州凯里经济开发区二号路北侧 | 5mm | / | 2019-08-20 | 表面应力，抗冲击性，碎片状态，霰弹袋冲击性能 | 不合格 | 碎片状态：3，7，15，31，无 | 碎片状态:≥40片，允许有少量长条形碎片，其长度不超过75mm
154 | 钢化玻璃 | 凯里市鑫顺钢化玻璃有限公司 | 黔东南州凯里市碧波工业区大坪核心区 | 5mm | / | 2019-08-22 | 表面应力，抗冲击性，碎片状态，霰弹袋冲击性能 | 不合格 | 碎片状态：20，41，58，61，无 | 碎片状态:≥40片，允许有少量长条形碎片，其长度不超过75mm
155 | 钢化玻璃 | 贵州亿鑫钢化玻璃有限公司 | 黔南州都匀经济开发区匀东镇洛邦工业园区 | 5mm | / | 2019-09-25 | 表面应力，抗冲击性，碎片状态，霰弹袋冲击性能 | 不合格 | 碎片状态：25，35，37，55，无 | 碎片状态:≥40片，允许有少量长条形碎片，其长度不超过75mm
156 | 钢化玻璃 | 贵州省兴仁市鑫塖玻璃有限公司 | 黔西南州兴仁市经济开发区（工业园区） | 5mm | / | 2019-08-18 | 表面应力，抗冲击性，碎片状态，霰弹袋冲击性能 | 不合格 | 碎片状态：25，28，46，66，无 | 碎片状态:≥40片，允许有少量长条形碎片，其长度不超过75mm
157 | 钢化玻璃 | 贵州圣鑫玻璃有限责任公司 | 黔西南州兴仁县工业园区二区 | 6mm | / | 2019-08-23 | 表面应力，抗冲击性，碎片状态，霰弹袋冲击性能 | 不合格 | 霰弹袋冲击性能：①：弹袋下落高度为750mm时试样破坏，最大10块碎片质量总和为8.7g，玻璃碎片的长度为9mm；②：弹袋下落高度为750mm时试样破坏，最大10块碎片质量总和为3124.6g，玻璃碎片的长度为729mm；③：弹袋下落高度为750mm时试样破坏，最大10块碎片质量总和为2748.9g，玻璃碎片的长度为653mm；④：弹袋下落高度为750mm时试样破坏，最大10块碎片质量总和为3532.4g，玻璃碎片的长度为1124mm | 霰弹袋冲击性能：应符合1）或2）中任意一条的规定：1）玻璃破碎时，每块试样的最大10块碎片质量总和不得超过相当于试样65cm2面积的质量（6mm厚钢化玻璃65cm2面积的质量为97.5g），保留在框内任何无贯穿裂纹的玻璃碎片的陈长度不超过120mm。2）弹袋下落高度为1200mm，试样不破坏