## Sheet1
附件
省市场监管局食品用塑料包装容器产品质量监督抽查产品及企业名单
序号 | 产品名称 | 被抽查单位名称 | 被抽查单位地址 | 产品规格型号 | 注册商标 | 生产日期/批号 | 检验项目 | 检验结果 | 不合格项目实测值 | 不合格项目标准值
1 | 聚酯（PET）食品瓶 | 遵义中土粮油收储有限公司 | 贵州省遵义市汇川区董公寺交通村遵义火车站１幢 | 5L | / | 2019-07-10 | 感官,总迁移量,高锰酸钾消耗量,重金属（以Pb计）,SML（以锑计）,SML(T)（以乙二醇计）,SML（T）（以对苯二甲酸计） | 合格 | / | /
2 | 聚酯(PET)无汽饮料瓶 | 遵义顶津饮品有限公司 | 贵州省遵义市红花岗区经济技术开发区粮油食品加工区 | 1.5L | / | 2019-07-19 | 密封性能,跌落性能,感官,总迁移量,高锰酸钾消耗量,重金属（以Pb计）,SML（以锑计）,SML(T)（以乙二醇计）,SML（T）（以对苯二甲酸计） | 合格 | / | /
3 | 聚酯（PET）/低密度聚乙烯（LDPE）复合包装袋 | 遵义市兴英鹏塑料包装有限公司 | 贵州省遵义市南部新区深溪镇医药健康产业园内 | 160mm×235mm | / | 2019-07-10 | 拉断力,剥离力,热合强度,水蒸气透过量,氧气透过量,袋的耐压性能,袋的跌落性能,溶剂残留总量,苯类溶剂残留量,断裂伸长率，%,感官指标,甲苯二胺（4%乙酸）,蒸发残渣,高锰酸钾消耗量 （水，60℃，2h）,重金属（以Pb）计 | 合格 | / | /
4 | BOPP/CPP复合包装袋 | 遵义市兴英鹏塑料包装有限公司 | 贵州省遵义市南部新区深溪镇医药健康产业园内 | 180mm×258mm | / | 2018-11-05 | 剥离力,热合强度,水蒸气透过量,氧气透过量,袋的耐压性能,袋的跌落性能,溶剂残留总量,苯类溶剂残留量,拉断力,断裂伸长率，%,感官指标,甲苯二胺（4%乙酸）,蒸发残渣,高锰酸钾消耗量 （水，60℃，2h）,重金属（以Pb）计 | 合格 | / | /
5 | 聚酯（PET）无汽饮料瓶 | 贵州遵义灵泉圣水水业有限公司 | 贵州省遵义市播州区三合镇刀靶社区青龙寺 | 500mL | / | 2019-07-19 | 密封性能,跌落性能,感官,总迁移量,高锰酸钾消耗量,重金属（以Pb计）,SML（以锑计）,SML(T)（以乙二醇计）,SML（T）（以对苯二甲酸计）,脱色试验 | 合格 | / | /
6 | PET塑料瓶 | 南部新区利农塑料桶厂 | 贵州省遵义市南部新区南关镇长岗村村委会楼下吴氏林组 | 500mL | / | 2019-07-01 | 感官,总迁移量,高锰酸钾消耗量,重金属（以Pb计）,SML（以锑计）,SML(T)（以乙二醇计）,SML（T）（以对苯二甲酸计） | 合格 | / | /
7 | PE聪明盖 | 贵州遵义钻宝塑料包装有限公司 | 贵州省遵义市红花岗区金鼎山镇莲池村老木水组03号 | 8.5g | / | 2019-07-16 | 感官要求,高锰酸钾消耗量 （水，60℃，2h）,重金属 （以Pb计，4%乙酸，60℃，2h）,总迁移量 | 合格 | / | /
8 | 聚酯（PET）无汽饮料瓶 | 安顺市平坝区夏云汇鑫塑料加工包装厂 | 贵州省安顺市平坝区夏云工业园国塑厂房内 | 500mL | / | 2019-07-15 | 密封性能,跌落性能,感官,总迁移量,高锰酸钾消耗量,重金属（以Pb计）,SML（以锑计）,SML(T)（以乙二醇计）,SML（T）（以对苯二甲酸计） | 合格 | / | /
9 | 一次性餐饮具 | 安顺市平坝区夏云中美塑料制品厂 | 贵州省安顺市平坝区黎阳虹远实业有限公司夏云管理处后院 | 845mL | / | 2019-07-23 | 高锰酸钾消耗量（水，60℃，2h）,重金属（以Pb计，4%乙酸，60℃，2h）,总迁移量,感官要求 | 合格 | / | /
10 | 一次性塑料杯 | 贵州富强科技包装有限公司 | 贵州省安顺市平坝区夏云科技园 | 180mL | 富强 | 2019-07-01 | 高锰酸钾消耗量（水，60℃，2h）,重金属（以Pb计，4%乙酸，60℃，2h）,总迁移量,感官要求 | 合格 | / | /
11 | 聚酯（PET）无汽饮料瓶 | 贵州苗姑娘食品有限责任公司 | 贵州省黔南布依族苗族自治州贵定县昌明经济开发区城北产业园区8号 | 550mL | / | 2019-07-22 | 密封性能,跌落性能,感官,总迁移量,高锰酸钾消耗量,重金属（以Pb计）,SML（以锑计）,SML(T)（以乙二醇计）,SML（T）（以对苯二甲酸计） | 合格 | / | /
12 | 聚酯（PET）无汽饮料瓶 | 贵州金海雪山饮品有限责任公司 | 贵州省黔南布依族苗族自治州贵定县昌明省级经济开发区城北产业园区13号 | 350mL | / | 2019-07-24 | 密封性能,跌落性能,感官,总迁移量,高锰酸钾消耗量,重金属（以Pb计）,SML（以锑计）,SML(T)（以乙二醇计）,SML（T）（以对苯二甲酸计） | 合格 | / | /
13 | 聚酯（PET）无汽饮料瓶 | 贵州纯露饮品有限责任公司 | 贵州省黔南布依族苗族自治州贵定县昌明经济开发区城北产业园区13号 | 600mL | / | 2019-07-24 | 密封性能,跌落性能,感官,总迁移量,高锰酸钾消耗量,重金属（以Pb计）,SML（以锑计）,SML(T)（以乙二醇计）,SML（T）（以对苯二甲酸计）,脱色试验 | 合格 | / | /
14 | PET瓶坯 | 贵州特色食品包装有限公司 | 贵州省黔南布依族苗族自治州贵定县城关镇花果路68号 | 16g | / | 2019-07-24 | 感官,总迁移量,高锰酸钾消耗量,重金属（以Pb计）,SML（以锑计）,SML(T)（以乙二醇计）,SML（T）（以对苯二甲酸计） | 合格 | / | /
15 | 塑料防盗盖 | 贵州特色食品包装有限公司 | 贵州省黔南布依族苗族自治州贵定县城关镇花果路68号 | 3025mm | / | 2019-06-02 | 感官要求,总迁移量（10％乙醇，40℃，10d）,高锰酸钾消耗量（水，60℃，2h）,重金属（以Pb计，4％乙酸，60℃，2h）,脱色试验 | 合格 | / | /
16 | 聚碳酸酯（PC）饮用水罐 | 贵州瑞康塑料制品有限公司 | 贵州省安顺市普定县白岩镇十二营村 | 18.9L | / | 2019-07-23 | 密封性能,跌落性能,感官,浸泡液,高锰酸钾消耗量 水(60℃，2h),总迁移量（水，40℃，10d）,重金属（以Pb计）4%乙酸，60℃，2h,游离酚（蒸馏水回流，6h）,双酚A,脱色试验 | 合格 | / | /
17 | 聚碳酸酯（PC）饮用水罐 | 贵州玄合之星塑料制品有限公司 | 贵州省安顺市镇宁布依族苗族自治县大山镇大山村 | 18.9L | / | 2019-06-10 | 密封性能,跌落性能,感官,浸泡液,高锰酸钾消耗量 水(60℃，2h),总迁移量（水，40℃，10d）,重金属（以Pb计）4%乙酸，60℃，2h,游离酚（蒸馏水回流，6h）,双酚A,脱色试验 | 合格 | / | /
18 | 聚酯（PET）无汽饮料瓶 | 贵州水城聚康源饮业有限公司 | 贵州省六盘水城县双水街道办白马洞组 | 535mL | / | 2019-07-26 | 密封性能,跌落性能,感官,总迁移量,高锰酸钾消耗量,重金属（以Pb计）,SML（以锑计）,SML(T)（以乙二醇计）,SML（T）（以对苯二甲酸计） | 合格 | / | /
19 | 聚碳酸酯（PC）饮用水罐 | 水城县亮阳塑料制造厂 | 贵州省六盘水市水城县老鹰街道办事处石河居委晏家寨组 | 18.9L | / | 2019-07-25 | 密封性能,跌落性能,感官,浸泡液,高锰酸钾消耗量 水(60℃，2h),总迁移量（水，40℃，10d）,重金属（以Pb计）4%乙酸，60℃，2h,游离酚（蒸馏水回流，6h）,双酚A,脱色试验 | 合格 | / | /
20 | 一次性塑料杯 | 贵州好利雅科技包装有限公司 | 贵州省六盘水市水城县贵州水城经济开发区东区标准化厂房3号楼 | 180mL | 鸿立 | 2019-07-25 | 高锰酸钾消耗量（水，60℃，2h）,重金属（以Pb计，4%乙酸，60℃，2h）,总迁移量,感官要求 | 合格 | / | /
21 | 聚碳酸酯（PC）饮用水罐 | 贵州盘州市新华塑料制品有限公司 | 贵州省六盘水市盘州市亦资街道大海子村白岩子村民组 | 18.9L | / | 2019-06-02 | 密封性能,跌落性能,感官,浸泡液,高锰酸钾消耗量 水(60℃，2h),总迁移量（水，40℃，10d）,重金属（以Pb计）4%乙酸，60℃，2h,游离酚（蒸馏水回流，6h）,双酚A,脱色试验 | 合格 | / | /
22 | 聚酯（PET）无汽饮料瓶 | 贵州饮天下饮料有限公司 | 贵州省六盘水市盘州市石桥镇梓木嘎林二组 | 550mL | / | 2019-07-14 | 密封性能,跌落性能,感官,总迁移量,高锰酸钾消耗量,重金属（以Pb计）,SML（以锑计）,SML(T)（以乙二醇计）,SML（T）（以对苯二甲酸计） | 合格 | / | /
23 | 聚乙烯饮料瓶 | 贵州好彩头食品有限公司 | 铜仁市碧江区九龙大道32号 | 100mL | / | 2019-07-24 | 感官要求,高锰酸钾消耗量 （水，60℃，2h）,重金属 （以Pb计，4%乙酸，60℃，2h）,总迁移量 | 合格 | / | /
24 | PET无汽饮料瓶 | 贵州梵山净水矿泉水有限公司 | 铜仁市江口县德旺乡德旺村 | 420mL | / | 2019-07-25 | 密封性能,跌落性能,感官,总迁移量,高锰酸钾消耗量,重金属（以Pb计）,SML（以锑计）,SML(T)（以乙二醇计）,SML（T）（以对苯二甲酸计） | 合格 | / | /
25 | 塑料瓶(PET) | 贵州大龙健康油脂有限公司 | 铜仁市大龙经济开发区大龙镇龙井坪 | 5L | / | 2019-07-22 | 感官,总迁移量,高锰酸钾消耗量,重金属（以Pb计）,SML（以锑计）,SML(T)（以乙二醇计）,SML（T）（以对苯二甲酸计） | 合格 | / | /
26 | 塑料瓶坯 | 农夫山泉（贵州）武陵山饮料有限公司 | 铜仁市碧江区灯塔大道 | 17.03g | / | 2019-07-17 | 感官,总迁移量,高锰酸钾消耗量,重金属（以Pb计）,SML（以锑计）,SML(T)（以乙二醇计）,SML（T）（以对苯二甲酸计） | 合格 | / | /
27 | 食品用聚乙烯塑料瓶 | 铜仁御诺生态牧业科技有限公司 | 铜仁市碧江区开发区智慧产业园6栋2楼 | 100mL | / | 2019-07-24 | 感官要求,高锰酸钾消耗量 （水，60℃，2h）,重金属 （以Pb计，4%乙酸，60℃，2h）,总迁移量 | 合格 | / | /
28 | PET无汽饮料瓶 | 松桃桂溪山泉水有限公司 | 铜仁市松桃苗族自治县蓼皋街道樟桂村 | 330mL | / | 2019-07-19 | 密封性能,跌落性能,感官,总迁移量,高锰酸钾消耗量,重金属（以Pb计）,SML（以锑计）,SML(T)（以乙二醇计）,SML（T）（以对苯二甲酸计） | 合格 | / | /
29 | PET无汽饮料瓶 | 贵州省施秉县中华山矿泉水厂 | 施秉县牛大场镇桥溪河 | 350mL | / | 2019-07-16 | 密封性能,跌落性能,感官,总迁移量,高锰酸钾消耗量,重金属（以Pb计）,SML（以锑计）,SML(T)（以乙二醇计）,SML（T）（以对苯二甲酸计） | 合格 | / | /
30 | PET塑料瓶坯 | 瓮安致昇塑料包装有限公司 | 瓮安县经济开发区返乡农民工创业园5号厂房 | 16.5g | / | 2019-07-26 | 感官,总迁移量,高锰酸钾消耗量,重金属（以Pb计）,SML（以锑计）,SML(T)（以乙二醇计）,SML（T）（以对苯二甲酸计） | 合格 | / | /
31 | 塑料防盗瓶盖 | 瓮安致昇塑料包装有限公司 | 瓮安县经济开发区返乡农民工创业园5号厂房 | 30/25mm | / | 2019-07-25 | 感官要求,总迁移量（10％乙醇，40℃，10d）,高锰酸钾消耗量（水，60℃，2h）,重金属（以Pb计，4％乙酸，60℃，2h）,脱色试验 | 合格 | / | /
32 | PC饮用水罐 | 贵州铜仁高新区康源塑料制品有限公司 | 铜仁市高新技术产业开发区工业园区忠智路 | 18.9L | / | 2019-06-02 | 密封性能,跌落性能,感官,浸泡液,高锰酸钾消耗量 水(60℃，2h),总迁移量（水，40℃，10d）,重金属（以Pb计）4%乙酸，60℃，2h,游离酚（蒸馏水回流，6h）,双酚A,脱色试验 | 合格 | / | /
33 | PE聪明盖 | 贵州铜仁高新区康源塑料制品有限公司 | 铜仁市高新技术产业开发区工业园区忠智路 | / | / | 2019-07-15 | 感官要求,高锰酸钾消耗量 （水，60℃，2h）,重金属 （以Pb计，4%乙酸，60℃，2h）,总迁移量 | 合格 | / | /
34 | 一次性塑料杯 | 贵州省铜仁市聚弘纸塑包装有限公司 | 铜仁市碧江区经济开发区智慧产业园1号楼第2层 | 160mL | 康老板 | 2019-07-13 | 高锰酸钾消耗量（水，60℃，2h）,重金属（以Pb计，4%乙酸，60℃，2h）,总迁移量,感官要求 | 合格 | / | /
35 | PC饮用水罐密封盖 | 贵安新区兴隆塑料制品厂 | 贵州省贵安新区高峰镇尧上村青菜冲组 | 8g | / | 2019-04-01 | 感官要求,高锰酸钾消耗量 （水，60℃，2h）,重金属 （以Pb计，4%乙酸，60℃，2h）,总迁移量 | 合格 | / | /
36 | 塑料编织袋(食包) | 贵州华宏塑业有限公司 | 福泉市马场坪办事处三堡村 | 850×500（mm）×25kg | / | 2019-07-29 | 感官要求,高锰酸钾消耗量 （水，60℃，2h）,重金属 （以Pb计，4%乙酸，60℃，2h）,拉伸负荷,复膜袋剥离力,跌落性能,耐热性能 | 合格 | / | /
37 | 一次性塑料杯 | 福泉市德鑫塑料制品加工厂 | 福泉市马场坪办事处（原军民水泥厂内） | 180mL | / | 2019-07-01 | 高锰酸钾消耗量（水，60℃，2h）,重金属（以Pb计，4%乙酸，60℃，2h）,总迁移量,感官要求 | 合格 | / | /
38 | PET无汽饮料瓶 | 贵州福泉富田饮料有限公司 | 福泉市金山办事处西环路中段 | 550mL | / | 2019-07-30 | 密封性能,跌落性能,感官,总迁移量,高锰酸钾消耗量,重金属（以Pb计）,SML（以锑计）,SML(T)（以乙二醇计）,SML（T）（以对苯二甲酸计） | 合格 | / | /
39 | PC饮用水罐塑料密封盖 | 德江县金亿塑料制品厂 | 铜仁市德江县城北工业园区 | / | / | 2019-07-31 | 感官要求,高锰酸钾消耗量 （水，60℃，2h）,重金属 （以Pb计，4%乙酸，60℃，2h）,总迁移量 | 合格 | / | /
40 | PET无汽饮料瓶 | 贵州高原清泉有限公司 | 铜仁市石阡县石固乡凯峡河村 | 550mL | / | 2019-07-31 | 密封性能,跌落性能,感官,总迁移量,高锰酸钾消耗量,重金属（以Pb计）,SML（以锑计）,SML(T)（以乙二醇计）,SML（T）（以对苯二甲酸计）,脱色试验 | 合格 | / | /
41 | PET无汽饮料瓶 | 思南县梵净山山泉水厂 | 思南县鹦鹉溪镇箱子溪村桐子园组 | 380mL | / | 2019-07-30 | 密封性能,跌落性能,感官,总迁移量,高锰酸钾消耗量,重金属（以Pb计）,SML（以锑计）,SML(T)（以乙二醇计）,SML（T）（以对苯二甲酸计） | 合格 | / | /
42 | PET无汽饮料瓶 | 贵州天壶泉饮品有限责任公司 | 遵义市湄潭县鱼泉镇新石村石坝子 | 360mL | / | 2019-08-01 | 密封性能,跌落性能,感官,总迁移量,高锰酸钾消耗量,重金属（以Pb计）,SML（以锑计）,SML(T)（以乙二醇计）,SML（T）（以对苯二甲酸计） | 合格 | / | /
43 | 聚酯（PET）无汽饮料瓶 | 贵州省广顺凉水井酒厂 | 贵州省黔南布依族苗族自治州长顺县广顺凉水井 | 350mL | / | 2019-08-02 | 密封性能,跌落性能,感官,总迁移量,高锰酸钾消耗量,重金属（以Pb计）,SML（以锑计）,SML(T)（以乙二醇计）,SML（T）（以对苯二甲酸计） | 合格 | / | /
44 | 聚碳酸酯（PC）饮用水罐 | 贵州省长顺县鼎科塑胶包装印刷有限公司 | 贵州省黔南布依族苗族自治州长顺县威远工业园区 | 18.9L | / | 2019-08-02 | 密封性能,跌落性能,感官,浸泡液,高锰酸钾消耗量 水(60℃，2h),总迁移量（水，40℃，10d）,重金属（以Pb计）4%乙酸，60℃，2h,游离酚（蒸馏水回流，6h）,双酚A,脱色试验 | 合格 | / | /
45 | 普通用途双向拉伸聚丙烯薄膜 | 贵州金田新材料科技有限公司 | 贵州省黔南布依族苗族自治州惠水县濛江街道办事处明田村 | 1520×0.03mm | / | 2019-08-01 | 感官要求,总迁移量,高锰酸钾消耗量 （水，60℃，2h）,重金属 （以Pb计，4%乙酸，60℃，2h）,拉伸强度,断裂标称应变，%,热收缩率，%,热封强度,润湿张力（处理面）,光泽度，%,透湿量 | 合格 | / | /
46 | 一次性塑料盒 | 贵州浙强塑料制品有限公司 | 贵州省黔南布依族苗族自治州惠水县濛江街道长田工业园区(黔灵猴公司内) | 430mL | / | 2019-08-01 | 高锰酸钾消耗量（水，60℃，2h）,重金属（以Pb计，4%乙酸，60℃，2h）,总迁移量,感官要求 | 合格 | / | /
47 | “黔力”塑杯双排装（一次性塑料杯） | 贵州众力塑业有限公司 | 贵州省黔南布依族苗族自治州长顺县鼠场工业园区 | 200mL | 黔力 | 2019-07-26 | 高锰酸钾消耗量（水，60℃，2h）,重金属（以Pb计，4%乙酸，60℃，2h）,总迁移量,感官要求 | 合格 | / | /
48 | 一次性塑料杯 | 贵州森迪纸塑包装有限公司 | 贵州省黔南布依族苗族自治州惠水县濛江街道长田工业园 | 165mL | / | 2019-08-01 | 高锰酸钾消耗量（水，60℃，2h）,重金属（以Pb计，4%乙酸，60℃，2h）,总迁移量,感官要求 | 合格 | / | /
49 | PET食品托盘 | 惠水友红塑料制品有限公司 | 贵州省黔南布依族苗族自治州惠水县濛江街道高镇社区镇兴路 | 138×108mm | / | 2019-07-02 | 感官要求,总迁移量,高锰酸钾消耗量 （水，60℃，2h）,重金属 （以Pb计，4%乙酸，60℃，2h）,脱色试验 | 合格 | / | /
50 | 聚酯(PET)无汽饮料瓶 | 贵州方大黄果树食品饮料有限公司 | 贵州省安顺市镇宁县扁担山乡星拱村 | 350mL | / | 2019-06-28 | 密封性能,跌落性能,感官,总迁移量,高锰酸钾消耗量,重金属（以Pb计）,SML（以锑计）,SML(T)（以乙二醇计）,SML（T）（以对苯二甲酸计） | 合格 | / | /
51 | 聚碳酸酯（PC）饮用水罐 | 贵州朗洁同利食品包装容器有限公司 | 贵州省黔西南布依族苗族自治州兴义市顶效镇开发西路１号 | 18.1L | / | 2019-07-15 | 密封性能,跌落性能,感官,浸泡液,高锰酸钾消耗量 水(60℃，2h),总迁移量（水，40℃，10d）,重金属（以Pb计）4%乙酸，60℃，2h,游离酚（蒸馏水回流，6h）,双酚A,脱色试验 | 合格 | / | /
52 | 塑料防盗盖 | 贵州朗洁同利食品包装容器有限公司 | 贵州省黔西南布依族苗族自治州兴义市顶效镇开发西路１号 | 1.55g | / | 2019-07-15 | 感官要求,总迁移量（10％乙醇，40℃，10d）,高锰酸钾消耗量（水，60℃，2h）,重金属（以Pb计，4％乙酸，60℃，2h）,脱色试验 | 合格 | / | /
53 | 聚酯（PET）无汽饮料瓶 | 贵州省通灵贵醇源制水有限公司 | 贵州省黔西南州兴义市兴泰办贵醇新路１号 | 350mL | / | 2019-07-30 | 密封性能,跌落性能,感官,总迁移量,高锰酸钾消耗量,重金属（以Pb计）,SML（以锑计）,SML(T)（以乙二醇计）,SML（T）（以对苯二甲酸计） | 合格 | / | /
54 | 一次性塑料杯 | 贵州心雨塑料有限公司 | 兴义市坪东办洒金手工产业园一标段厂房4号 | 180mL | 徽力 | 2019-05-25 | 高锰酸钾消耗量（水，60℃，2h）,重金属（以Pb计，4%乙酸，60℃，2h）,总迁移量,感官要求 | 合格 | / | /
55 | 塑料编织袋（食包） | 贵州安顺开发区光大塑业有限公司 | 贵州省安顺市经济技术开发区双阳工业园区机场路交开十三号路西北角 | 890×550（mm）40kg | / | 2019-03-15 | 感官要求,高锰酸钾消耗量 （水，60℃，2h）,重金属 （以Pb计，4%乙酸，60℃，2h）,拉伸负荷,跌落性能,耐热性能 | 合格 | / | /
56 | 塑料瓶（聚酯PET） | 六盘水美味园食品有限公司 | 贵州省六盘水市钟山区月照乡金钟村 | 1.4L | / | 2019-08-05 | 感官,总迁移量,高锰酸钾消耗量,重金属（以Pb计）,SML（以锑计）,SML(T)（以乙二醇计）,SML（T）（以对苯二甲酸计） | 合格 | / | /
57 | 聚酯(PET)无汽饮料瓶 | 贵州瑞泰大自然饮业有限公司 | 贵州省六盘水市钟山区巴西中路452086幢 | 550mL | / | 2019-08-07 | 密封性能,跌落性能,感官,总迁移量,高锰酸钾消耗量,重金属（以Pb计）,SML（以锑计）,SML(T)（以乙二醇计）,SML（T）（以对苯二甲酸计） | 合格 | / | /
58 | 聚酯（PET）无汽饮料瓶 | 六盘水顶津饮品有限公司 | 贵州省六盘水市钟山区水月循环经济试验区 | 550mL | / | 2019-07-13 | 密封性能,跌落性能,感官,总迁移量,高锰酸钾消耗量,重金属（以Pb计）,SML（以锑计）,SML(T)（以乙二醇计）,SML（T）（以对苯二甲酸计）,脱色试验 | 合格 | / | /
59 | 富铭一次性饮杯 | 威宁县富铭纸碗厂 | 贵州省毕节市威宁彝族回族苗族自治县五里岗街道工业园区(城) | 200mL | / | 2019-06-15 | 高锰酸钾消耗量（水，60℃，2h）,重金属（以Pb计，4%乙酸，60℃，2h）,总迁移量,感官要求 | 合格 | / | /
60 | PET无汽饮料瓶 | 贵州黔山露山泉实业有限公司 | 黎平县孟彦镇高砂村2组14号 | 488mL | / | 2019-08-09 | 密封性能,跌落性能,感官,总迁移量,高锰酸钾消耗量,重金属（以Pb计）,SML（以锑计）,SML(T)（以乙二醇计）,SML（T）（以对苯二甲酸计） | 合格 | / | /
61 | PET无汽饮料瓶 | 贵州绿色方舟生态农业开发有限公司 | 黔东南苗族侗族自治州天柱县凤城镇南康村 | 516mL | / | 2019-08-07 | 密封性能,跌落性能,感官,总迁移量,高锰酸钾消耗量,重金属（以Pb计）,SML（以锑计）,SML(T)（以乙二醇计）,SML（T）（以对苯二甲酸计）,脱色试验 | 合格 | / | /
62 | PET无汽饮料瓶 | 贵州省黎平澳尔华绿色食品产业有限公司 | 黔东南苗族侗族自治州黎平县德凤镇三什江平山桥 | 520mL | / | 2019-08-08 | 密封性能,跌落性能,感官,总迁移量,高锰酸钾消耗量,重金属（以Pb计）,SML（以锑计）,SML(T)（以乙二醇计）,SML（T）（以对苯二甲酸计） | 合格 | / | /
63 | 塑料防盗瓶盖 | 贵州省黎平澳尔华绿色食品产业有限公司 | 黔东南苗族侗族自治州黎平县德凤镇三什江平山桥 | 30/25mm 2g | / | 2019-08-01 | 感官要求,总迁移量（10％乙醇，40℃，10d）,高锰酸钾消耗量（水，60℃，2h）,重金属（以Pb计，4％乙酸，60℃，2h）,脱色试验 | 合格 | / | /
64 | PET无汽饮料瓶 | 贵州福贵投资管理有限公司台江矿泉水分公司 | 台江县台拱镇台雄村 | 355mL | / | 2019-08-06 | 密封性能,跌落性能,感官,总迁移量,高锰酸钾消耗量,重金属（以Pb计）,SML（以锑计）,SML(T)（以乙二醇计）,SML（T）（以对苯二甲酸计） | 合格 | / | /
65 | PET无汽饮料瓶 | 贵州省黔之源食品有限公司 | 黔东南苗族侗族自治州凯里经济开发区和平村 | 360mL | / | 2019-08-02 | 密封性能,跌落性能,感官,总迁移量,高锰酸钾消耗量,重金属（以Pb计）,SML（以锑计）,SML(T)（以乙二醇计）,SML（T）（以对苯二甲酸计） | 合格 | / | /
66 | PET无汽饮料瓶 | 凯里经济开发区明洋食品厂 | 麻山县龙山乡共和村 | 480mL | / | 2019-08-05 | 密封性能,跌落性能,感官,总迁移量,高锰酸钾消耗量,重金属（以Pb计）,SML（以锑计）,SML(T)（以乙二醇计）,SML（T）（以对苯二甲酸计） | 合格 | / | /
67 | PET塑料瓶坯 | 凯里经济开发区明洋食品厂 | 麻山县龙山乡共和村 | 20.3g | / | 2019-08-04 | 感官,总迁移量,高锰酸钾消耗量,重金属（以Pb计）,SML（以锑计）,SML(T)（以乙二醇计）,SML（T）（以对苯二甲酸计） | 合格 | / | /
68 | 一次性塑料杯 | 凯里市洁康塑料制品有限公司 | 黔东南苗族侗族自治州凯里市万潮工业区 | 200mL | / | 2019-07-28 | 高锰酸钾消耗量（水，60℃，2h）,重金属（以Pb计，4%乙酸，60℃，2h）,总迁移量,感官要求 | 合格 | / | /
69 | PC桶装水桶盖 | 贵州安洁塑业有限公司 | 黔东南苗族侗族自治州三穗县开发区 | 7.6g | / | 2019-08-07 | 感官要求,高锰酸钾消耗量 （水，60℃，2h）,重金属 （以Pb计，4%乙酸，60℃，2h）,总迁移量 | 合格 | / | /
70 | PC饮用水罐 | 贵州星联塑胶制品有限公司 | 毕节市七星关区长春小微创业园1#标准厂房 | 18.9L | / | 2019-06-09 | 密封性能,跌落性能,感官,浸泡液,高锰酸钾消耗量 水(60℃，2h),总迁移量（水，40℃，10d）,重金属（以Pb计）4%乙酸，60℃，2h,游离酚（蒸馏水回流，6h）,双酚A,脱色试验 | 合格 | / | /
71 | 包装用聚乙烯吹塑薄膜 | 贵州省大方县灿宏塑料制品有限公司 | 毕节市大方县经济开发区 | 1400×0.012（mm） | / | 2019-08-01 | 感官要求,总迁移量,高锰酸钾消耗量 （水，60℃，2h）,重金属 （以Pb计，4%乙酸，60℃，2h）,拉伸强度,断裂标称应变，% | 合格 | / | /
72 | 商品零售包装袋 | 贵州省大方县灿宏塑料制品有限公司 | 毕节市大方县经济开发区 | 450×（300+130）×0.025（mm） 3kg | / | 2019-07-25 | 感官要求,总迁移量,高锰酸钾消耗量 （水，60℃，2h）,重金属 （以Pb计，4%乙酸，60℃，2h）,封合强度 | 合格 | / | /
73 | PET无汽饮料瓶 | 贵州万里春生态农业产业发展有限公司 | 黔西县金碧镇联合村五组 | 520mL | / | 2019-08-14 | 密封性能,跌落性能,感官,总迁移量,高锰酸钾消耗量,重金属（以Pb计）,SML（以锑计）,SML(T)（以乙二醇计）,SML（T）（以对苯二甲酸计） | 合格 | / | /
74 | 一次性塑料杯 | 黔西县黔钟塑胶制品有限公司 | 贵州省毕节市黔西县钟山返乡农民创业园 | 180mL | / | 2019-08-08 | 高锰酸钾消耗量（水，60℃，2h）,重金属（以Pb计，4%乙酸，60℃，2h）,总迁移量,感官要求 | 合格 | / | /
75 | PET无汽饮料瓶 | 贵州归兰山饮业有限公司 | 黔南布依族苗族自治州经济开发区洛邦工业园明钢大道旁 | 550mL | / | 2019-08-15 | 密封性能,跌落性能,感官,总迁移量,高锰酸钾消耗量,重金属（以Pb计）,SML（以锑计）,SML(T)（以乙二醇计）,SML（T）（以对苯二甲酸计） | 合格 | / | /
76 | PET瓶坯 | 贵州权冠包装容器科技有限公司 | 榕江县工业园区一期标准厂房G11栋 | 21g | / | 2019-08-09 | 感官,总迁移量,高锰酸钾消耗量,重金属（以Pb计）,SML（以锑计）,SML(T)（以乙二醇计）,SML（T）（以对苯二甲酸计） | 合格 | / | /
77 | 塑料防盗瓶盖 | 贵州权冠包装容器科技有限公司 | 榕江县工业园区一期标准厂房G11栋 | 30/25透明盖 | / | 2019-07-10 | 感官要求,总迁移量,高锰酸钾消耗量 （水，60℃，2h）,重金属 （以Pb计，4%乙酸，60℃，2h） | 合格 | / | /
78 | 一次性塑料杯 | 贵州环塑实业有限公司 | 独山县麻尾工业园区 | 165mL | / | 2019-08-20 | 高锰酸钾消耗量（水，60℃，2h）,重金属（以Pb计，4%乙酸，60℃，2h）,总迁移量,感官要求 | 合格 | / | /
79 | PET无汽饮料瓶 | 贵州黔峰原生态食品有限公司 | 黔东南苗族侗族自治州从江县丙妹镇长寨村 | 330mL | / | 2019-08-05 | 密封性能,跌落性能,感官,总迁移量,高锰酸钾消耗量,重金属（以Pb计）,SML（以锑计）,SML(T)（以乙二醇计）,SML（T）（以对苯二甲酸计） | 合格 | / | /
80 | PET无汽饮料瓶 | 榕江三合天然矿泉水有限公司 | 榕江县兴华乡乌秀村 | 500mL | / | 2019-08-20 | 密封性能,跌落性能,感官,总迁移量,高锰酸钾消耗量,重金属（以Pb计）,SML（以锑计）,SML(T)（以乙二醇计）,SML（T）（以对苯二甲酸计） | 合格 | / | /
81 | 聚碳酸酯（PC）饮用水罐 | 贵阳天丰塑料厂 | 贵阳市云岩区大洼村 | 18.9L | / | 2019-07-20 | 密封性能,跌落性能,感官,浸泡液,高锰酸钾消耗量 水(60℃，2h),总迁移量（水，40℃，10d）,重金属（以Pb计）4%乙酸，60℃，2h,游离酚（蒸馏水回流，6h）,双酚A,脱色试验 | 合格 | / | /
82 | 商品零售包装袋 | 贵州汇林降解塑料有限责任公司 | 贵州省贵阳市云岩区大道１５６号 | 400×400×0.05（mm） | / | 2019-08-12 | 感官要求,总迁移量,高锰酸钾消耗量 （水，60℃，2h）,重金属 （以Pb计，4%乙酸，60℃，2h）,封合强度 | 合格 | / | /
83 | 聚碳酸酯（PC）饮用水罐 | 贵州合盛塑料制品有限公司 | 贵州省双龙航空港经济区空港经济产业园 | 18.9L | / | 2019-08-28 | 密封性能,跌落性能,感官,浸泡液,高锰酸钾消耗量 水(60℃，2h),总迁移量（水，40℃，10d）,重金属（以Pb计）4%乙酸，60℃，2h,游离酚（蒸馏水回流，6h）,双酚A,脱色试验 | 合格 | / | /
84 | 聚酯（PET）无汽饮料瓶 | 贵州北极熊实业有限公司 | 贵州省贵阳市云岩区中华中路152号驰宇大厦18楼 | 550mL | / | 2019-08-29 | 密封性能,跌落性能,感官,总迁移量,高锰酸钾消耗量,重金属（以Pb计）,SML（以锑计）,SML(T)（以乙二醇计）,SML（T）（以对苯二甲酸计） | 合格 | / | /
85 | 一次性塑料餐盒 | 贵州寻味塑料制品有限公司 | 贵州省安顺市平坝区夏云工业园区兴业西路 | 1000mL | / | 2019-08-27 | 高锰酸钾消耗量（水，60℃，2h）,重金属（以Pb计，4%乙酸，60℃，2h）,总迁移量,感官要求 | 合格 | / | /
86 | 食品用聚酯（PET）瓶（罐） | 贵州和创包装有限公司 | 贵州省安顺市平坝区夏云工业园中小企业服务有限公司内5号 | HC8510-35 | / | 2019-08-29 | 感官,总迁移量,高锰酸钾消耗量,重金属（以Pb计）,SML（以锑计）,SML(T)（以乙二醇计）,SML（T）（以对苯二甲酸计） | 合格 | / | /
87 | 聚烯烃塑料包装瓶盖 | 贵州和创包装有限公司 | 贵州省安顺市平坝区夏云工业园中小企业服务有限公司内5号 | Φ85 | / | 2019-08-29 | 感官要求,总迁移量（10％乙醇，40℃，10d）,高锰酸钾消耗量（水，60℃，2h）,重金属（以Pb计，4％乙酸，60℃，2h）,脱色试验 | 合格 | / | /
88 | 塑料瓶坯 | 贵阳统一企业有限公司 | 贵州省贵阳市修文县医药食品产业园区内 | 21.5g | / | 2019-07-24 | 感官,总迁移量,高锰酸钾消耗量,重金属（以Pb计）,SML（以锑计）,SML(T)（以乙二醇计）,SML（T）（以对苯二甲酸计） | 合格 | / | /
89 | 聚酯（PET）无汽饮料瓶 | 贵州华夏黔中食品有限公司 | 贵州省贵阳市修文县扎佐镇三元泉水厂内 | 500mL | / | 2019-08-23 | 密封性能,跌落性能,感官,总迁移量,高锰酸钾消耗量,重金属（以Pb计）,SML（以锑计）,SML(T)（以乙二醇计）,SML（T）（以对苯二甲酸计） | 合格 | / | /
90 | PC饮用水罐 | 贵阳科同塑胶制品有限公司 | 贵州省贵阳市花溪区溪北办事处董家堰村塘边寨五组 | 18.9L | / | 2019-08-30 | 密封性能,跌落性能,感官,浸泡液,高锰酸钾消耗量 水(60℃，2h),总迁移量（水，40℃，10d）,重金属（以Pb计）4%乙酸，60℃，2h,游离酚（蒸馏水回流，6h）,双酚A,脱色试验 | 合格 | / | /
91 | 聚酯（PET）无汽饮料瓶 | 贵阳维隆塑胶有限公司 | 贵州省贵阳市经济技术开发区开发大道周家寨 | 350mL | / | 2019-08-12 | 密封性能,跌落性能,感官,总迁移量,高锰酸钾消耗量,重金属（以Pb计）,SML（以锑计）,SML(T)（以乙二醇计）,SML（T）（以对苯二甲酸计） | 合格 | / | /
92 | 聚乙烯吹塑桶 | 贵阳维隆塑胶有限公司 | 贵州省贵阳市经济技术开发区开发大道周家寨 | 800mL | / | 2019-07-07 | 感官要求,总迁移量（10％乙醇，40℃，10d）,高锰酸钾消耗量（水，60℃，2h）,重金属（以Pb计，4％乙酸，60℃，2h）,脱色试验 | 合格 | / | /
93 | PC饮用水罐 | 贵州水晋鑫工贸有限公司 | 贵州省贵阳市南明区二戈村八一组富源中路428# | 18.9L | / | 2019-08-30 | 密封性能,跌落性能,感官,浸泡液,高锰酸钾消耗量 水(60℃，2h),总迁移量（水，40℃，10d）,重金属（以Pb计）4%乙酸，60℃，2h,游离酚（蒸馏水回流，6h）,双酚A,脱色试验 | 合格 | / | /
94 | PC饮用水罐密封盖 | 贵州水晋鑫工贸有限公司 | 贵州省贵阳市南明区二戈村八一组富源中路428# | 8g | / | 2019-08-30 | 感官要求,总迁移量（10％乙醇，40℃，10d）,高锰酸钾消耗量（水，60℃，2h）,重金属（以Pb计，4％乙酸，60℃，2h）,脱色试验 | 合格 | / | /
95 | 聚酯（PET）无汽饮料瓶 | 贵州水世界饮品有限责任公司 | 贵州省贵阳市南明区回龙路232号 | 500mL | / | 2019-08-30 | 密封性能,跌落性能,感官,总迁移量,高锰酸钾消耗量,重金属（以Pb计）,SML（以锑计）,SML(T)（以乙二醇计）,SML（T）（以对苯二甲酸计） | 合格 | / | /
96 | BOPP/LDPE复合膜袋 | 贵阳鲜迪印业有限公司 | 贵州省贵阳市南明区红岩轻工小区（水口寺社区） | 260×170×0.08（mm） | / | 2019-08-28 | 拉断力,断裂标称应变，%,剥离力,热合强度,水蒸气透过量,氧气透过量,袋的耐压性能,袋的跌落性能,溶剂残留总量,苯类溶剂残留量,感官指标,甲苯二胺（4%乙酸）,蒸发残渣,高锰酸钾消耗量 （水，60℃，2h）,重金属（以Pb）计 | 合格 | / | /
97 | 包装用聚乙烯吹塑薄膜 | 贵州宇泰科达工贸有限公司 | 贵州省贵阳市南明区红岩路红岩工业小区内 | 1280mm×0.04mm | / | 2019-08-21 | 感官要求,总迁移量,高锰酸钾消耗量 （水，60℃，2h）,重金属 （以Pb计，4%乙酸，60℃，2h）,拉伸强度,断裂标称应变，% | 合格 | / | /
98 | BOPP/LDPE复合袋 | 贵州黔天龙印务有限公司 | 贵州省贵阳市云岩区金关工业区 | 280×200×0.09（mm） | / | 2019-08-07 | 拉断力,断裂标称应变，%,剥离力,热合强度,水蒸气透过量,氧气透过量,袋的耐压性能,袋的跌落性能,溶剂残留总量,苯类溶剂残留量,感官指标,甲苯二胺（4%乙酸）,蒸发残渣,高锰酸钾消耗量 （水，60℃，2h）,重金属（以Pb）计 | 合格 | / | /
99 | BOPA/LDPE复合膜 | 贵阳筑鹏塑料包装有限公司 | 贵州省贵阳市南明区新华路11号 | 281×0.11mm | / | 2019-07-20 | 拉断力,断裂伸长率，%,层间剥离力,抗摆锤冲击能,水蒸气透过量,氧气透过量,感官指标,甲苯二胺（4%乙酸）,蒸发残渣,高锰酸钾消耗量 （水，60℃，2h）,重金属（以Pb）计 | 合格 | / | /
100 | 复合包装膜PET/LDPE | 贵州劲瑞新型包装材料有限公司 | 贵州省贵阳市经济技术开发区开发大道 | 260mm×190mm | / | 2019-09-02 | 拉断力,断裂标称应变，%,剥离力,热合强度,水蒸气透过量,氧气透过量,袋的耐压性能,袋的跌落性能,溶剂残留总量,苯类溶剂残留量,感官指标,甲苯二胺（4%乙酸）,蒸发残渣,高锰酸钾消耗量 （水，60℃，2h）,重金属（以Pb）计 | 合格 | / | /
101 | 包装用两层复合膜PA/LDPE | 贵州劲瑞新型包装材料有限公司 | 贵州省贵阳市经济技术开发区开发大道 | 305mm×165mm×0.08mm | / | 2019-08-20 | 剥离力,热合强度,水蒸气透过量,氧气透过量,溶剂残留总量,苯类溶剂残留量,拉断力,断裂伸长率，%,感官指标,甲苯二胺（4%乙酸）,蒸发残渣,高锰酸钾消耗量 （水，60℃，2h）,重金属（以Pb）计 | 合格 | / | /
102 | 塑料瓶坯 | 贵阳娃哈哈昌盛饮料有限公司 | 贵州省贵阳市白云区景宏工业园 | 37g | / | 2019-09-05 | 感官,总迁移量,高锰酸钾消耗量,重金属（以Pb计）,SML（以锑计）,SML(T)（以乙二醇计）,SML（T）（以对苯二甲酸计） | 合格 | / | /
103 | PE塑料瓶 | 贵阳娃哈哈昌盛饮料有限公司 | 贵州省贵阳市白云区景宏工业园 | 220g | / | 2019-09-05 | 感官要求,总迁移量（10％乙醇，40℃，10d）,高锰酸钾消耗量（水，60℃，2h）,重金属（以Pb计，4％乙酸，60℃，2h）,脱色试验 | 合格 | / | /
104 | 食品用塑料盖 | 贵州爱思恩实业有限公司 | 贵州省贵阳市沙文镇沙子哨农场小黄坡贵州金西工贸有限公司监外生产库房6号库 | 2.9g | / | 2019-09-05 | 高锰酸钾消耗量（水，60℃，2h）,重金属（以Pb计，4%乙酸，60℃，2h）,总迁移量,感官要求,脱色试验 | 合格 | / | /
105 | 食品用三折勺 | 贵州爱思恩实业有限公司 | 贵州省贵阳市沙文镇沙子哨农场小黄坡贵州金西工贸有限公司监外生产库房6号库 | 1.55g | / | 2019-09-05 | 高锰酸钾消耗量（水，60℃，2h）,重金属（以Pb计，4%乙酸，60℃，2h）,总迁移量,感官要求 | 合格 | / | /
106 | BOPA/LDPE复合膜 | 贵州西牛王印务有限公司 | 贵州省贵阳市白云区科新北街861号 | 305×165mm | / | 2019-07-28 | 拉断力,断裂伸长率，%,层间剥离力,抗摆锤冲击能,水蒸气透过量,氧气透过量,感官指标,甲苯二胺（4%乙酸）,蒸发残渣,高锰酸钾消耗量 （水，60℃，2h）,重金属（以Pb）计 | 合格 | / | /
107 | 聚酯（PET）无汽饮料瓶 | 贵阳娃哈哈食品有限公司 | 贵州省贵阳市白云区景宏工业园 | 596mL | / | 2019-09-05 | 密封性能,跌落性能,感官,总迁移量,高锰酸钾消耗量,重金属（以Pb计）,SML（以锑计）,SML(T)（以乙二醇计）,SML（T）（以对苯二甲酸计） | 合格 | / | /
108 | 聚碳酸酯（pc）饮用水罐 | 贵州思源实业有限公司 | 贵州省贵阳市白云区麦架镇小桥村 | 18.9L | / | 2019-08-15 | 密封性能,跌落性能,感官,浸泡液,高锰酸钾消耗量 水(60℃，2h),总迁移量（水，40℃，10d）,重金属（以Pb计）4%乙酸，60℃，2h,游离酚（蒸馏水回流，6h）,双酚A,脱色试验 | 合格 | / | /
109 | PE聪明盖 | 贵州思源实业有限公司 | 贵州省贵阳市白云区麦架镇小桥村 | 8.7g | / | 2019-08-15 | 感官要求,总迁移量（10％乙醇，40℃，10d）,高锰酸钾消耗量（水，60℃，2h）,重金属（以Pb计，4％乙酸，60℃，2h）,脱色试验 | 合格 | / | /
110 | 聚乙烯自粘保鲜膜 | 贵州博华新材料科技有限公司 | 贵州省遵义市赤水市工业大道金睿高新产业园9、10号厂房 | 300×0.01（mm） | / | 2019-08-18 | 拉伸强度,自粘性（剪切剥离强度）,透湿量偏差，%,气体透过率偏差，%,总迁移量,高锰酸钾消耗量（水，60℃，2h）,重金属（以Pb计，4%乙酸，60℃，2h） | 合格 | / | /
111 | 塑料瓶（聚酯PET） | 贵州万益包装材料有限公司 | 贵州省遵义市播州区芶江镇钩江居(经济开发区标准厂房) | 5L | / | 2019-09-16 | 感官,总迁移量,高锰酸钾消耗量,重金属（以Pb计）,SML（以锑计）,SML(T)（以乙二醇计）,SML（T）（以对苯二甲酸计） | 合格 | / | /
112 | 聚酯(PET)无汽饮料瓶 | 贵州景源食品饮料有限公司 | 贵州省遵义市桐梓县娄山关镇河滨北路御景江山4A楼3号 | 300mL | / | 2019-09-18 | 密封性能,跌落性能,感官,总迁移量,高锰酸钾消耗量,重金属（以Pb计）,SML（以锑计）,SML(T)（以乙二醇计）,SML（T）（以对苯二甲酸计） | 合格 | / | /
113 | 一次性塑料杯 | 桐梓县娄山塑料制品有限公司 | 贵州省遵义市桐梓县娄山关高新技术产业开发区 | 125mL | / | 2019-03-17 | 高锰酸钾消耗量（水，60℃，2h）,重金属（以Pb计，4%乙酸，60℃，2h）,总迁移量,感官要求 | 合格 | / | /
114 | BOPA/LDPE复合袋 | 遵义宏龙塑料有限责任公司 | 贵州省遵义市播州区影山湖街道办事处(龙山工业园区) | 108×260（mm） | / | 2019-09-20 | 拉断力,断裂伸长率，%,层间剥离力,封口剥离力（袋）,抗摆锤冲击能,水蒸气透过量,氧气透过量,耐压性（袋）,耐跌落性（袋）,感官指标,甲苯二胺（4%乙酸）,蒸发残渣,高锰酸钾消耗量 （水，60℃，2h）,重金属（以Pb）计 | 合格 | / | /
115 | 白酒瓶盖（茅型盖） | 遵义市酒乐瓶盖包装有限公司 | 贵州省遵义市播州区鸭溪镇和平经济开发区标准化厂房10号楼 | / | / | 2019-08-27 | 感官要求,高锰酸钾消耗量 （水，60℃，2h）,重金属 （以Pb计，4%乙酸，60℃，2h）,总迁移量 | 合格 | / | /
116 | 商品零售包装袋 | 遵义市李昌清包装有限公司 | 贵州省遵义市汇川区团泽镇高台村(原国营3407厂内) | 440×200（mm）2kg | / | 2019-09-10 | 感官要求,总迁移量,高锰酸钾消耗量 （水，60℃，2h）,重金属 （以Pb计，4%乙酸，60℃，2h）,封合强度 | 合格 | / | /
117 | 聚酯（PET）无汽塑料瓶 | 红花岗区锦湘塑料加工分厂 | 红花岗区深溪镇粮油加工厂内 | / | / | 2019-09-19 | 感官,总迁移量,高锰酸钾消耗量,重金属（以Pb计）,SML（以锑计）,SML(T)（以乙二醇计）,SML（T）（以对苯二甲酸计） | 合格 | / | /
118 | 一次性塑料杯 | 贵州黔龙宏阳包装有限公司 | 贵阳市清镇市站街铝精深加工园区 | 257mL | / | 2019-08-15 | 高锰酸钾消耗量（水，60℃，2h）,重金属（以Pb计，4%乙酸，60℃，2h）,总迁移量,感官要求 | 合格 | / | /
119 | 一次性塑料杯 | 红花岗区深溪顺帆塑料用品加工厂 | 红花岗区深溪镇粮油食品区内 | 135mL | / | 2019-09-19 | 高锰酸钾消耗量（水，60℃，2h）,重金属（以Pb计，4%乙酸，60℃，2h）,总迁移量,感官要求 | 合格 | / | /
120 | 聚碳酸酯（PC）饮用水罐 | 红花岗区金鼎山镇文鑫塑料制品厂 | 贵州省遵义市红花岗区金鼎山镇莲池村 | 18.9L | / | 2019-08-30 | 密封性能,跌落性能,感官,浸泡液,高锰酸钾消耗量 水(60℃，2h),总迁移量（水，40℃，10d）,重金属（以Pb计）4%乙酸，60℃，2h,游离酚（蒸馏水回流，6h）,双酚A,脱色试验 | 合格 | / | /
121 | 饮用水罐一次性瓶盖（聪明盖） | 红花岗区金鼎山镇文鑫塑料制品厂 | 贵州省遵义市红花岗区金鼎山镇莲池村 | / | / | 2019-09-15 | 感官要求,总迁移量,高锰酸钾消耗量 （水，60℃，2h）,重金属 （以Pb计，4%乙酸，60℃，2h）,脱色试验 | 合格 | / | /
122 | 一次性塑料杯 | 遵义市康杰制杯厂 | 贵州省遵义市汇川区西安路泥桥社区小槽组 | 180mL | / | 2019-09-15 | 高锰酸钾消耗量（水，60℃，2h）,重金属（以Pb计，4%乙酸，60℃，2h）,总迁移量,感官要求 | 合格 | / | /
123 | PET热灌装饮料瓶 | 康师傅（贵阳）饮品有限公司 | 贵阳市白云区沙文镇四苏东路1号 | 1L | / | 2019-09-23 | 密封性能,跌落性能,感官,总迁移量,高锰酸钾消耗量,重金属（以Pb计）,SML（以锑计）,SML(T)（以乙二醇计）,SML（T）（以对苯二甲酸计） | 合格 | / | /
124 | PET塑料瓶坯 | 康师傅（贵阳）饮品有限公司 | 贵阳市白云区沙文镇四苏东路1号 | 19g | / | 2019-09-23 | 感官,总迁移量,高锰酸钾消耗量,重金属（以Pb计）,SML（以锑计）,SML（T）（以乙二醇计）,SML（T）（以对苯二甲酸计）,脱色试验 | 合格 | / | /
125 | PET无汽饮料瓶 | 贵州泉天欣实业有限责任公司 | 白云区吊堡村新街210国道 | 550mL | / | 2019-09-22 | 密封性能,跌落性能,感官,总迁移量,高锰酸钾消耗量,重金属（以Pb计）,SML（以锑计）,SML(T)（以乙二醇计）,SML（T）（以对苯二甲酸计） | 合格 | / | /
126 | PET食品包装瓶 | 贵州四方粮油有限公司 | 贵阳市白云区沙文镇四方坡村四方组 | 5L | / | 2019-09-16 | 密封性能,跌落性能,感官,总迁移量,高锰酸钾消耗量,重金属（以Pb计）,SML（以锑计）,SML（T）（以乙二醇计）,SML（T）（以对苯二甲酸计） | 合格 | / | /
127 | PET食品包装瓶 | 贵州金杨油脂有限公司 | 贵州省贵阳市白云区粑粑坳 | 1.8L | / | 2019-09-24 | 感官,总迁移量,高锰酸钾消耗量,重金属（以Pb计）,SML（以锑计）,SML(T)（以乙二醇计）,SML（T）（以对苯二甲酸计） | 合格 | / | /
128 | PⅤC塑料托盘 | 贵阳乌当国泰吸塑包装有限公司 | 贵阳市乌当区新天办事处顺海村粮校路口自建房二楼 | 20×25cm | / | 2019-09-24 | 高锰酸钾消耗量（水，60℃，2h）,重金属（以Pb计，4%乙酸，60℃，2h）,感官要求,氯乙烯,总迁移量 | 合格 | / | /
129 | BOPA/LDPE复合袋 | 贵州瑞龙集团塑料包装有限公司 | 贵阳市乌当区洛湾云锦医药食品新型工业园 | 385×122×0.1mm | / | 2019-09-13 | 拉断力,断裂伸长率，%,层间剥离力,封口剥离力（袋）,抗摆锤冲击能,水蒸气透过量,氧气透过量,耐压性（袋）,耐跌落性（袋）,感官指标,甲苯二胺（4%乙酸）,蒸发残渣,高锰酸钾消耗量 （水，60℃，2h）,重金属（以Pb）计 | 合格 | / | /
130 | PVC食品托盘 | 贵州瑞宏兴包装制品厂 | 贵阳市乌当区新添大道北段562号 | 255×205×15mm | / | 2019-09-21 | 高锰酸钾消耗量（水，60℃，2h）,重金属（以Pb计，4%乙酸，60℃，2h）,感官要求,氯乙烯,总迁移量 | 合格 | / | /
131 | PP塑料盒 | 贵阳乌当华成吸塑包装有限公司 | 贵阳市乌当区羊昌镇甲岗村新店子组 | 80mL | / | 2019-09-23 | 高锰酸钾消耗量（水，60℃，2h）,重金属（以Pb计，4%乙酸，60℃，2h）,总迁移量,感官要求 | 合格 | / | /
132 | PⅤC塑料托盘 | 贵阳乌当华成吸塑包装有限公司 | 贵阳市乌当区羊昌镇甲岗村新店子组 | 25个装 | / | 2019-09-23 | 高锰酸钾消耗量（水，60℃，2h）,重金属（以Pb计，4%乙酸，60℃，2h）,感官要求,氯乙烯,总迁移量 | 合格 | / | /
133 | 聚酯PET食品瓶 | 贵州万业包装有限公司 | 贵阳市乌当区东风镇东风大道32号 | 1.8L | / | 2019-09-23 | 感官,总迁移量,高锰酸钾消耗量,重金属（以Pb计）,SML（以锑计）,SML(T)（以乙二醇计）,SML（T）（以对苯二甲酸计） | 合格 | / | /
134 | PP塑料盖 | 贵州万业包装有限公司 | 贵阳市乌当区东风镇东风大道32号 | 91.2mm | / | 2019-09-23 | 感官要求,总迁移量（10％乙醇，40℃，10d）,高锰酸钾消耗量（水，60℃，2h）,重金属（以Pb计，4％乙酸，60℃，2h）,脱色试验 | 合格 | / | /
135 | 食品包装用聚氯乙烯硬片 | 贵州千叶药品包装有限公司 | 贵阳市乌当区高新东路１号 | 0.40mm×400mm | / | 2019-08-31 | 感官要求,高锰酸钾消耗量 （水，60℃，2h）,重金属 （以Pb计，4%乙酸，60℃，2h）,拉伸强度,透湿度,氯乙烯单体 | 合格 | / | /
136 | 聚酯（PET）塑料瓶 | 贵州千叶药品包装有限公司 | 贵阳市乌当区高新东路１号 | 250mL | / | 2019-09-18 | 感官,总迁移量,高锰酸钾消耗量,重金属（以Pb计）,SML（以锑计）,SML(T)（以乙二醇计）,SML（T）（以对苯二甲酸计） | 合格 | / | /
137 | 一次性餐盒 | 贵州梅林塑业生态科技有限公司 | 贵阳市修文县久长镇兴隆村上寨村一组 | 1750mL | 梅塑 | 2019-09-24 | 高锰酸钾消耗量（水，60℃，2h）,重金属（以Pb计，4%乙酸，60℃，2h）,总迁移量,感官要求 | 合格 | / | /
138 | 聚酯（PET）无汽饮料瓶 | 贵州悦露食品有限公司 | 贵阳市开阳县城关镇环城西路61号 | 550mL | / | 2019-09-25 | 密封性能,跌落性能,感官,总迁移量,高锰酸钾消耗量,重金属（以Pb计）,SML（以锑计）,SML(T)（以乙二醇计）,SML（T）（以对苯二甲酸计） | 合格 | / | /
139 | 聚酯（PET）食品瓶 | 贵州安信源包装有限公司 | 贵阳市花溪区石板镇羊龙村林东矿务局蔡冲煤矿 | 2.7L | / | 2019-09-15 | 感官,总迁移量,高锰酸钾消耗量,重金属（以Pb计）,SML（以锑计）,SML(T)（以乙二醇计）,SML（T）（以对苯二甲酸计） | 合格 | / | /
140 | 聚乙烯吹塑桶 | 红花岗区锦湘塑料加工分厂 | 红花岗区深溪镇粮油加工厂内 | 2.5L | / | 2019-09-19 | 感官要求,总迁移量（10％乙醇，40℃，10d）,高锰酸钾消耗量（水，60℃，2h）,重金属（以Pb计，4％乙酸，60℃，2h）,脱色试验 | 合格 | / | /
141 | 聚酯(PET)无汽饮料瓶 | 贵州汇善谷水晶矿泉水业有限责任公司 | 贵州省遵义市绥阳县温泉镇温泉村 | 517mL | / | 2019-09-19 | 密封性能,跌落性能,感官,总迁移量,高锰酸钾消耗量,重金属（以Pb计）,SML（以锑计）,SML(T)（以乙二醇计）,SML（T）（以对苯二甲酸计） | 合格 | / | /
142 | 航空杯 | 遵义盟塑科技有限公司 | 贵州省遵义市绥阳县风华镇经济开发区标准厂房D一栋第一层 | 160mL | / | 2019-08-20 | 高锰酸钾消耗量（水，60℃，2h）,重金属（以Pb计，4%乙酸，60℃，2h）,总迁移量,感官要求 | 合格 | / | /
143 | 聚酯(PET)无汽饮料瓶 | 绥阳红瑞云盘山山泉水有限公司 | 贵州省遵义市绥阳县枧坝镇黄鱼村杨家沟组 | 500mL | / | 2019-09-25 | 密封性能,跌落性能,感官,总迁移量,高锰酸钾消耗量,重金属（以Pb计）,SML（以锑计）,SML(T)（以乙二醇计）,SML（T）（以对苯二甲酸计） | 合格 | / | /
144 | PC饮用水罐密封盖 | 遵义泽银塑料制品有限公司 | 贵州省遵义市南部新区龙坑街道办事处(苟江经济开发区) | / | / | 2019-02-08 | 感官要求,总迁移量（10％乙醇，40℃，10d）,高锰酸钾消耗量（水，60℃，2h）,重金属（以Pb计，4％乙酸，60℃，2h）,脱色试验 | 合格 | / | /
145 | 合力超市购物袋 | 毕节市尚昆塑料制品有限公司 | 毕节市经济开发区中小微企业创业园22号厂房 | 600×（400+160）×0.025mm 6kg | / | 2019-08-15 | 感官要求,总迁移量,高锰酸钾消耗量 （水，60℃，2h）,重金属 （以Pb计，4%乙酸，60℃，2h）,标识,厚度,提吊试验,跌落试验,漏水性,封合强度,落镖冲击 | 不合格 | ①厚度-厚度极限偏差：0.004mm ②厚度-厚度平均偏差（%）：-11 | ①厚度-厚度极限偏差：0-0.008mm ②厚度-厚度平均偏差（%）：0-15