## Sheet1
附件
省市场监管局钢延压加工（建筑用钢筋）产品质量监督抽查产品及企业名单
序号 | 产品名称 | 被抽查单位名称 | 被抽查单位地址 | 产品规格型号 | 注册商标 | 生产日期/批号 | 检验项目 | 检验结果 | 不合格项目实测值 | 不合格项目标准值
1 | 热轧带肋钢筋 | 贵阳闽达钢铁有限公司 | 贵阳市花溪区孟关乡改毛村牛郎关 | HRB400E Φ20 | MDG | 2019-08-19 | 力学性能，工艺性能，化学成分，尺寸，重量偏差 | 合格 | / | /
2 | 热轧带肋钢筋 | 贵阳长乐钢铁有限公司 | 贵阳市白云区沙文镇银都工业区 | HRB400E Φ12 | 长筑 | 2019-08-13 | 力学性能，工艺性能，化学成分，尺寸，重量偏差 | 合格 | / | /
3 | 热轧带肋钢筋 | 遵义长岭特殊钢有限公司 | 遵义市红花岗区坪桥工业园区 | HRB400 Φ16 | 图形 | 2019-07-24 | 力学性能，工艺性能，化学成分，尺寸，重量偏差 | 合格 | / | /
4 | 冷轧带肋钢筋 | 遵义钢建工贸有限公司 | 遵义市红花岗区八五厂汇兴公司冶炼一分厂厂房７０２车间厂房 | CRB550 Φ9 | / | 2019-08-10 | 力学性能，工艺性能，尺寸，重量偏差，表面标志 | 合格 | / | /
5 | 冷轧带肋钢筋 | 遵义鸿鑫瑞钢制品有限责任公司 | 遵义市红花岗区南关街道办事处护城村四岭岗组 | CRB550 Φ7 | / | 2019-07-20 | 力学性能，工艺性能，尺寸，重量偏差，表面标志 | 合格 | / | /
6 | 热轧带肋钢筋 | 遵义福鑫特殊钢装备制造有限公司 | 遵义市南部新区龙坑办八里村 | HRB400E Φ16 | 贵遵 | 2019-09-13 | 力学性能，工艺性能，化学成分，尺寸，重量偏差 | 合格 | / | /
7 | 冷轧带肋钢筋 | 湄潭县廷武带肋钢筋加工厂 | 遵义市湄潭县兴隆镇红坪工业园区 | CRB550 Φ6.5 | / | 2019-07-05/11908735 | 力学性能，工艺性能，尺寸，重量偏差，表面标志 | 合格 | / | /
8 | 热轧带肋钢筋 | 首钢水城钢铁（集团）有限责任公司 | 六盘水市钟山区巴西中路 | HRB400E Φ18 | / | 19090328 | 力学性能，工艺性能，化学成分，尺寸，重量偏差 | 合格 | / | /
9 | 热轧带肋钢筋 | 黔西南州聚鑫工贸总公司 | 黔西南州兴义市顶效镇合心村胜平路96号 | HRB400E Φ8 | 图形 | 2019-08-25/190825-G2510 | 力学性能，工艺性能，化学成分，尺寸，重量偏差 | 合格 | / | /