## Sheet1
附件
省市场监管局竹制品产品质量监督抽查产品及企业名单
序号 | 产品名称 | 被抽查单位名称 | 被抽查单位地址 | 产品规格型号 | 注册商标 | 生产日期/批号 | 检验项目 | 检验结果 | 不合格项目实测值 | 不合格项目标准值
1 | 竹地板 | 贵州新锦竹木制品有限公司 | 贵州省遵义市赤水市工业大道与万鲢路交叉口南侧处 | 960×130×15（mm）/片×20片/件 | 竹王 | 2019.10.14 | 甲醛释放量，理化性能指标 | 合格 | / | /
2 | 竹椅子 | 贵州新锦竹木制品有限公司 | 贵州省遵义市赤水市工业大道与万鲢路交叉口南侧处 | XJA-041 |  | 2019.8.20 | 力学性能，漆膜，甲醛释放量，重金属含量(限色漆) | 合格 | / | /
3 | 无胶竹砧板 | 贵州浩城竹业有限公司 | 遵义市湄潭县黄家坝街道经济开发区B区一期标准厂房A5栋1、2层 | 450×320×20（mm） | 浩城 | 2019.11.25 | 含水率，静曲强度，浸渍剥离，甲醛释放量 | 合格 | / | /